## Elem mayores
[14 empty] | Método de Análisis |  | Al2O3 | CaO | Fe2O3 | K2O | MgO | MnO | Na2O | P2O5 | SiO2 | TiO2 | LOI
N | Código_proyecto | Código_muestra | Sustancia | Nombre_lugar | Este | Norte | Zona | Latitud | Longitud | Proyecto | Laboratorio | N° Reporte/Informe | Geología | Elementos mayores | LOI | % | % | % | % | % | % | % | % | % | % | % | Rango de valores en MgO (%) | RGB | Tamaño del simbolo
1 | GE34A-8: Prospección por magnesio en el centro del Perú | 19l-RNM-001B | Fosfato | Pozo Azul | 393659 | 8985134 | 18 | -9.17973 | -75.967931 | GE34A-8 | Quimica - Ingemmet | Nº144-2022-INGEMMET/DL-LQ | Calizas arcillosas pardas con leve a moderada efervescencia al reaccionar con el acido clorhídrico (HCl), en estratos muy delgados a delgados entre 0.02 a 0.2 m de grosor interestratificado con calizas negruzcas tipo boudinage. En la parte media de la sección, existe desmoronamiento a suelo residual tipo arcilloso limoso de 3 m, mientras en la parte superior aflora calizas beige muy delgados de 0.10 m de grosor, potencia de 4 m, mientras en el tope afloran calizas de estratos medianos entre 0.5 a 0.7 m, potencia de 8 m. Pertenece a la Formación Chonta. | ICP-OES | Pérdida de ignición | 5.139 | 22.86 | 1.72 | 1.2 | 0.41 | 0.02 | 0.06 | 1.14 | 46.14 | 0.26 | 21.02 | 0 - 10 | RGB( 0, 102, 255) | 10
2 | GE34A-8: Prospección por magnesio en el centro del Perú | 19l-RNM-002B | Caliza | Marona | 395057 | 8982662 | 18 | -9.20212 | -75.955268 | GE34A-8 | Quimica - Ingemmet | Nº144-2022-INGEMMET/DL-LQ | Calizas gris clara con tonalidad beige, masivo, estratos muy gruesos a bancos entre 3 a 5 m. No se observa la estratificación en el punto evaluado. Potencia de más de 25 m. Entra en contacto con deposito coluvial y residual de fragmentos de calizas con niveles de explotación tipo rajo abierto suspendida. | ICP-OES | Pérdida de ignición | 0.212 | 54.93 | 0.12 | 0.04 | 0.33 | 0.02 | 0.021 | 0.11 | 0.82 | 0.01 | 43.28 | 0 - 10 | RGB( 0, 102, 255) | 10
3 | GE34A-8: Prospección por magnesio en el centro del Perú | 19l-RNM-003B | Dolomía | Río Negro | 398775 | 8973313 | 18 | -9.286758 | -75.921647 | GE34A-8 | Quimica - Ingemmet | Nº144-2022-INGEMMET/DL-LQ | Calizas gris clara a pardas, espáticas medias, granulares, en estratos muy gruesos a bancos, con algunos estratos con venillas de dolomitas, textura tipo fluidal, "zebra", con leve efervescencia al reaccionar con el HCl. Potencia max de 8 m. Al golpear la picota tiene olor a fétido. Pertenece al Grupo Pucará. Por encima existen calizas margosas, pardas a gris oscuro, parte silicificadas (cherts), en estratos muy delgadas entre 0.01 a 0.05 m, con rumbo y buzamiento N, 56°E | ICP-OES | Pérdida de ignición | 0.047 | 30.06 | 0.05 | <0.01 | 21.07 | 0.02 | 0.031 | 0.03 | 1.6 | <0.01 | 45.81 | >18 | RGB (255, 0, 255) | 14
4 | GE34A-8: Prospección por magnesio en el centro del Perú | 20l-RNM-004B | Dolomía | Puente Chinchayvito I | 396850 | 8948328 | 18 | -9.512669 | -75.939782 | GE34A-8 | Quimica - Ingemmet | Nº144-2022-INGEMMET/DL-LQ | Calizas dolomíticas gris a pardo en estratos medianos a gruesos entre 0.3 a 0.5 m de espesor, por debajo capas de brechas calcáreas entre 0.8 1 m y calizas dolomíticas gris clara a beige entre 1.2 a 1.5 m. Potencia de 5.5 m. No efervece al reaccionar con el ácido clorhídrico (HCl). Pertenece al Grupo Pucará. | ICP-OES | Pérdida de ignición | 0.037 | 30.72 | 0.05 | 0.01 | 21.44 | <0.01 | 0.043 | 0.08 | 0.9 | <0.01 | 46.2 | >18 | RGB (255, 0, 255) | 14
5 | GE34A-8: Prospección por magnesio en el centro del Perú | 20l-RNM-005B | Dolomía | Puente Chinchayvito II | 396879 | 8948324 | 18 | -9.512705 | -75.939517 | GE34A-8 | Quimica - Ingemmet | Nº144-2022-INGEMMET/DL-LQ | Calizas dolomíticas gris clara a beige con tonalidad amarillenta, con leve a moderada meteorización, interestratificada con brechas calcáreas entre 0.8 a 1 m de espesor. Potencia de 1.5 m. Posee una muy leve efervescencia al reaccionar con el HCl. Pertenece al Grupo Pucará. | ICP-OES | Pérdida de ignición | 0.082 | 30.26 | 0.04 | <0.01 | 20.78 | 0.01 | 0.051 | 0.08 | 0.89 | <0.01 | 46.28 | >18 | RGB (255, 0, 255) | 14
6 | GE34A-8: Prospección por magnesio en el centro del Perú | 20l-RNM-006B | Caliza | Santa Rita Sur | 404332 | 8937393 | 18 | -9.611739 | -75.871872 | GE34A-8 | Quimica - Ingemmet | Nº144-2022-INGEMMET/DL-LQ | Calizas dolomíticas beige con alguna tonalidad gris, plegadas, espáticas medias, subverticales, en estratos delgados a medianos entre 0.15 a 0.30 m. Potencia de 2.5 a 3 m. Por encima presenta calizas gris oscura micríticas con alto contenido de venillas milimétricas a centimétrica paralelas y cortando la estratificación. Existen diaclasas con otro sistema de fracturamiento rellenado con venillas de calcita que cortan a las calizas dolomíticas, con un rumbo y buzamiento N88°E y 84°SE. Pertenece al Grupo Pucará. | ICP-OES | Pérdida de ignición | 1.02 | 50.25 | 0.42 | 0.15 | 0.28 | 0.02 | 0.271 | 0.04 | 4.83 | 0.06 | 40.79 | 0 - 10 | RGB( 0, 102, 255) | 10
7 | GE34A-8: Prospección por magnesio en el centro del Perú | 19l-RNM-007B | Caliza | Cayumba | 394946 | 8950524 | 18 | -9.492762 | -75.957072 | GE34A-8 | Quimica - Ingemmet | Nº144-2022-INGEMMET/DL-LQ | Fragmento de roca caliza gris oscura y dolomía blanquecina, estructura bandeada, textura fluidal, "zebra", centimétrica, de leve a moderada efervescencia al reaccionar con el HCl, de la matriz micrítica gris oscura y sin efervescencia al reaccionar con el HCl, de la matriz espática fina blanquecina, tamaño de 0.3 m de grosor. Frente a este fragmento calcáreo afloran bloques de calizas dolomíticas transportado por gravedad. Pertenece al Grupo Pucará. | ICP-OES | Pérdida de ignición | <0.01 | 38.53 | 0.02 | <0.01 | 1.5 | <0.01 | 0.024 | 0.04 | 26.47 | <0.01 | 32.24 | 0 - 10 | RGB( 0, 102, 255) | 10
8 | GE34A-8: Prospección por magnesio en el centro del Perú | 19l-SNM-008B | Dolomía | Pacífico I | 393016 | 8961781 | 18 | -9.39091 | -75.974367 | GE34A-8 | Quimica - Ingemmet | Nº144-2022-INGEMMET/DL-LQ | Depósito residual conformado por arenas limosas magnesianas con algunos fragmentos de calizas dolomíticas y/o dolomías, con una altura que varía de 4.5 a 10 m y un ancho de 15 a 20 m. Entra en contacto por debajo de calizas dolomíticas beige, con muy alto grado de fracturamiento a brechada, textura bandeado, sin efervescencia al reaccionar con el acido clorhídrico (HCl). Por encima afloran fragmentos de roca dolomía de 0.3, 0.2 y 0.1 m, fragmentos subangulosos. Potencia de 2.5 m. Pertenece al Grupo Pucará. | ICP-OES | Pérdida de ignición | 0.022 | 29.09 | 0.1 | <0.01 | 20.38 | 0.02 | 0.053 | 0.13 | 0.93 | <0.01 | 47.48 | >18 | RGB (255, 0, 255) | 14
9 | GE34A-8: Prospección por magnesio en el centro del Perú | 19l-RNM-009B | Dolomía | Pacífico II | 393010 | 8961780 | 18 | -9.390919 | -75.974421 | GE34A-8 | Quimica - Ingemmet | Nº144-2022-INGEMMET/DL-LQ | Caliza dolomítica y/o dolomía blanquecina a beige, textura fluidal (WSD), tipo "zebra", cuyo macizo rocoso posee muy alto grado de fracturamiento a brechada, debido al diaclasamiento y laminación paralelo a la estratificación de las dolomitas muy delgadas. Potencia de 1.5 m. En su parte superior se encuentra un deposito residual tipo arena limosa, con fragmentos de dolomías, producto del grado de meteorización física de la roca caja. Además infrayace a dolomita blanquecina altamente fracturado a suelo limoso arenoso amarillento de 1.2 m de espesor. Pertenece al Grupo Pucará. | ICP-OES | Pérdida de ignición | 0.011 | 29.61 | 0.09 | <0.01 | 20.21 | 0.02 | 0.056 | 0.07 | 1.05 | <0.01 | 47.45 | >18 | RGB (255, 0, 255) | 14
10 | GE34A-8: Prospección por magnesio en el centro del Perú | 19l-RNM-010B | Dolomía | Pacífico III | 393021 | 8961769 | 18 | -9.391019 | -75.974322 | GE34A-8 | Quimica - Ingemmet | Nº144-2022-INGEMMET/DL-LQ | Afloramiento de rocas calcáreas tipo caliza dolomíticas y/o dolomía color beige a blanquecino, textura fluidal, tipo zebra, laminaciones paralelos a la estratificación. Por encima entra en contacto con deposito residual. Potencia de 0.9 m. Pertenece al Grupo Pucará. | ICP-OES | Pérdida de ignición | 0.021 | 31.01 | 0.11 | 0.02 | 20.94 | 0.02 | 0.074 | 0.49 | 0.22 | <0.01 | 45.91 | >18 | RGB (255, 0, 255) | 14
11 | GE34A-8: Prospección por magnesio en el centro del Perú | 19l-RNM-011B | Dolomía | Pacífico IV | 393024 | 8961768 | 18 | -9.391028 | -75.974294 | GE34A-8 | Quimica - Ingemmet | Nº144-2022-INGEMMET/DL-LQ | Por encima de las calizas dolomíticas y/o dolomías beige a blanquecina afloran rocas calcáreas tipo cherts (sílice) y dolomías en forma bandeada o en laminaciones, textura fluidal, color gris claro a blanquecina, trazas de sulfatos de cobre, sin efervescencia al reaccionar con el HCl, cuyo macizo rocoso se encuentra altamente fracturado y con moderada a leve alteración por silicificación. Potencia promedio de 3 m. Pertenece al Grupo Pucará. | ICP-OES | Pérdida de ignición | <0.01 | 30.66 | 0.08 | <0.01 | 21.23 | 0.02 | 0.079 | 0.12 | 0.56 | <0.01 | 46.34 | >18 | RGB (255, 0, 255) | 14
12 | GE34A-8: Prospección por magnesio en el centro del Perú | 20l-RNM-012B | Dolomía | Puquio I | 399340 | 8943053 | 18 | -9.560434 | -75.917225 | GE34A-8 | Quimica - Ingemmet | Nº144-2022-INGEMMET/DL-LQ | Caliza gris oscuro, espática media, granular, blanquecino con venillas entrecruzada de calcita y/o dolomita, textura fluidal. Es un bloque caído del macizo rocoso en contacto con caliza micrítica gris oscura, y ésta a su vez entra en contacto con caliza dolomítica blanquecina a beige. Esta caliza posee una leve a moderada efervescencia la reaccionar con el HCl, a veces muy leve en la matriz. Tamaño del bloque de 1.8 m de altura y 5 m de ancho. | ICP-OES | Pérdida de ignición | 0.019 | 31.86 | 0.04 | <0.01 | 21.19 | 0.02 | 0.076 | 0.03 | 0.02 | <0.01 | 46.35 | >18 | RGB (255, 0, 255) | 14
13 | GE34A-8: Prospección por magnesio en el centro del Perú | 20l-RNM-013B | Dolomía | Puquio II | 399351 | 8943051 | 18 | -9.560452 | -75.917125 | GE34A-8 | Quimica - Ingemmet | Nº144-2022-INGEMMET/DL-LQ | Calizas dolomíticas y/o dolomías beige blanquecina, textura fluidal, laminaciones en paralelo a la estratificación, cuyo macizo rocoso posee de muy alto a alto grado de fracturamiento, muy leve efervescencia al reaccionar con el acido clorhídrico (HCl). Por debajo entra en contacto con calizas micríticas y calizas dolomíticas grises, espáticas medias. Por encima entra en contacto con depósito aluvial de 1.2 de sobrecarga y de arena limosa como deposito residual, de 1.5 m de potencia. Potencia evaluada de 18 a 20 m. Pertenece al Grupo Pucará. | ICP-OES | Pérdida de ignición | <0.01 | 30.96 | 0.02 | <0.01 | 21.28 | <0.01 | 0.077 | 0.06 | <0.01 | <0.01 | 46.4 | >18 | RGB (255, 0, 255) | 14
14 | GE34A-8: Prospección por magnesio en el centro del Perú | 20l-SNM-014B | Dolomía | Puquio III | 399397 | 8943068 | 18 | -9.5603 | -75.916705 | GE34A-8 | Quimica - Ingemmet | Nº144-2022-INGEMMET/DL-LQ | Arena limosa producto de la intensa meteorización física de las calizas dolomíticas y/o dolomías que se encuentran en contacto. Tiene un grosor de 1.5 m y un ancho de 7 m. Pertenece al Grupo Pucará. | ICP-OES | Pérdida de ignición | 0.072 | 30.61 | 0.41 | <0.01 | 20.59 | 0.05 | 0.083 | 0.12 | 0.3 | <0.01 | 46.7 | >18 | RGB (255, 0, 255) | 14
15 | GE34A-8: Prospección por magnesio en el centro del Perú | 20l-RNM-015B | Dolomía | Monopampa I | 416440 | 8915804 | 18 | -9.807249 | -75.761974 | GE34A-8 | Quimica - Ingemmet | Nº144-2022-INGEMMET/DL-LQ | Afloramiento calcáreo de calizas dolomíticas, textura espática fina a media, gris claro y gris oscuro, con venillas centimétrica de dolomías, 1 a 3 cm, cortado por veta de calcita y algo de dolomita, de 0.6 m de espesor (N10°O/subverticales). Se encuentra en contacto por debajo de esta secuencia calcárea de calizas micríticas gris oscura a parda de moderada efervescencia al reaccionar con el HC>L, algo ferruginosa, grosor de 6 m. La potencia evaluada es de 2.7 m. Pertenece al Grupo Pucará. | ICP-OES | Pérdida de ignición | 0.04 | 32.27 | 0.3 | <0.01 | 19.52 | 0.09 | 0.084 | 0.05 | 0.59 | <0.01 | 46.78 | >18 | RGB (255, 0, 255) | 14
16 | GE34A-8: Prospección por magnesio en el centro del Perú | 20l-RNM-016B | Dolomía | Monopampa II | 416401 | 8915879 | 18 | -9.80657 | -75.762328 | GE34A-8 | Quimica - Ingemmet | Nº144-2022-INGEMMET/DL-LQ | Calizas dolomíticas blanquecina, textura espática fina a media con venillas milimétricas de dolomita (blanco ahumado) y a veces de calcita (blanco lechoso). Se encuentra interestratificado con calizas micríticas gris oscura, con grosor de 4.5 m. Por debajo de ambas secuencias calcáreas afloran mas de 350 m de potencia de calizas dolomíticas gris oscura, espática media con venillas centimétrica de dolomitas. | ICP-OES | Pérdida de ignición | 0.126 | 30.67 | 0.44 | 0.03 | 19.47 | 0.06 | 0.094 | 0.07 | 0.92 | 0.01 | 46.53 | >18 | RGB (255, 0, 255) | 14
17 | GE34A-8: Prospección por magnesio en el centro del Perú | 20l-RNM-017B | Dolomía | Asención | 416062 | 8913840 | 18 | -9.825003 | -75.765461 | GE34A-8 | Quimica - Ingemmet | Nº144-2022-INGEMMET/DL-LQ | Caliza dolomítica espática media a gruesa gris clara, textura fluidal, tipo zebra, con venillas de dolomita blanquecina (WSD), con alto a moderado contenido de dolomitas, muy leve efervescencia al reaccionar con ácido clorhídrico (HCl). Potencia de 5.5 m y una longitud de más de 40 m. Macizo rocoso calcáreo triturado a alto grado de fracturamiento. Pertenece al Grupo Pucará. | ICP-OES | Pérdida de ignición | <0.01 | 31.37 | 0.03 | <0.01 | 21.12 | 0.02 | 0.074 | 0.14 | 0.21 | <0.01 | 46.3 | >18 | RGB (255, 0, 255) | 14
18 | GE34A-8: Prospección por magnesio en el centro del Perú | 21k-RNM-018B | Dolomía | Chanayoc | 349954 | 8865976 | 18 | -10.255888 | -76.370051 | GE34A-8 | Quimica - Ingemmet | Nº144-2022-INGEMMET/DL-LQ | Calizas algo dolomíticas y silicificadas, moderadamente compacta, gris oscura, con venillas de calcita y/o algo de dolomita, en estratos delgados a medianos entre 0.4 a 0.8 m. Por debajo de este paquete calcáreo silicificado, con muy leve efervescencia al reaccionar con el acido clorhídrico (HCl), interestratificado con diques (2) andesíticos de 0.9 y 2.5 m y calizas gris oscuras ferruginosas y silicificadas. Potencia evaluada de 6 m. Pertenece al Grupo Pucará. | ICP-OES | Pérdida de ignición | 0.364 | 29.08 | 0.3 | 0.24 | 18.23 | 0.06 | 0.185 | 0.37 | 7.1 | 0.01 | 42.93 | >18 | RGB (255, 0, 255) | 14
19 | GE34A-8: Prospección por magnesio en el centro del Perú | 20k-RNM-019B | Serpentina | Limapampa | 348190 | 8905861 | 18 | -9.895184 | -76.384615 | GE34A-8 | Quimica - Ingemmet | Nº144-2022-INGEMMET/DL-LQ | Serpentina fibroso, color verde esmeralda, emplazado en esquistos verdosos en concordancia con la esquistosidad de los metamórficos. Potencia evaluada de 0.6 m. Pertenece al Complejo del Marañón (NP-cm-esq., gn). | ICP-OES | Pérdida de ignición | 0.978 | 0.05 | 5.99 | 0.02 | 33.61 | 0.17 | 0.076 | <0.01 | 42.58 | 0.04 | 15.73 | >18 | RGB (255, 0, 255) | 14
20 | GE34A-8: Prospección por magnesio en el centro del Perú | 20j-RNM-020B | Dolomía | Avanza | 303376 | 8918779 | 18 | -9.776472 | -76.792599 | GE34A-8 | Quimica - Ingemmet | Nº144-2022-INGEMMET/DL-LQ | Calizas micríticas a espáticas finas, beige, algo dolomíticas, con leve a moderada efervescencia al reaccionar con el acido clorhídrico (HCl) interestratificado con calizas brechadas y silicificadas. Potencia de 8 m. Rumbo y buzamiento N20°E y 34°NO. Pertenece al Grupo Pucará. | ICP-OES | Pérdida de ignición | 0.509 | 33.33 | 0.84 | 0.06 | 15.53 | 0.05 | 0.091 | 0.08 | 3.55 | 0.02 | 44.45 | 10 - 18 | RGB (0, 230, 0) | 12
21 | GE34A-8: Prospección por magnesio en el centro del Perú | 21j-RNM-021B | Dolomía | Tinyayoc | 303016 | 8917381 | 18 | -9.789093 | -76.795948 | GE34A-8 | Quimica - Ingemmet | Nº144-2022-INGEMMET/DL-LQ | Calizas dolomíticas, espáticas media, gris clara a beige, en contacto por debajo de brechas calcáreas y estas a su vez entra en contacto con rocas riodaciticas tipo pórfido. Son estratos subhorizontales. Potencia de más de 10 m. | ICP-OES | Pérdida de ignición | 0.818 | 33.96 | 0.36 | 0.09 | 17.36 | 0.03 | 0.123 | 0.19 | 1.87 | 0.03 | 45.09 | 10 - 18 | RGB (0, 230, 0) | 12
22 | GE34A-8: Prospección por magnesio en el centro del Perú | 20j-RNM-022B | Caliza | Raquinacucho I | 300565 | 8894803 | 18 | -9.99308 | -76.819409 | GE34A-8 | Quimica - Ingemmet | Nº144-2022-INGEMMET/DL-LQ | Calizas micríticas a espáticas finas, gris clara a beige, de leve a moderada efervescencia al reaccionar con el ácido clorhídrico (HCl), con venillas milimétricas de calcita y/ dolomita, en estratos delgados a gruesos entre 0.15 a 2.5 m. Potencia promedio estimado de 18 m. Su rumbo y buzamiento es N36°O y 20°SO. Pertenece a la Formación Jumasha. | ICP-OES | Pérdida de ignición | 0.343 | 52.4 | 0.17 | 0.07 | 0.63 | <0.01 | 0.083 | 0.02 | 3.08 | 0.02 | 42.19 | 0 - 10 | RGB( 0, 102, 255) | 10
23 | GE34A-8: Prospección por magnesio en el centro del Perú | 20j-RNM-023B | Caliza | Raquinacucho II | 300711 | 8894852 | 18 | -9.992644 | -76.818075 | GE34A-8 | Quimica - Ingemmet | Nº144-2022-INGEMMET/DL-LQ | Calizas micríticas a espáticas finas, gris clara a beige, con leve a moderada efervescencia al reaccionar con el acido clorhídrico (HCl), en la matriz calcárea, en estratos medianos a delgados entre 0.8 a 0.2 m. Por debajo de esta secuencia afloran calizas micríticas a espáticas finas gris clara a parda con alto contenido de venillas de calcita y/o dolomitas. Potencia de 17.5 m promedio. Posee un rumbo y buzamiento N39°O y 32°SO. | ICP-OES | Pérdida de ignición | 0.322 | 53.49 | 0.18 | 0.07 | 0.51 | <0.01 | 0.074 | <0.01 | 1.52 | 0.02 | 43.36 | 0 - 10 | RGB( 0, 102, 255) | 10
24 | GE34A-8: Prospección por magnesio en el centro del Perú | 20j-RNM-024B | Caliza | Shiqui Grande | 297739 | 8905764 | 18 | -9.893852 | -76.844625 | GE34A-8 | Quimica - Ingemmet | Nº144-2022-INGEMMET/DL-LQ | Calizas gris clara, textura espática fina, con venillas de calcita y/o dolomita, leve a moderada efervescencia al reaccionar con el HCl. Potencia entre 25 a 30 m. | ICP-OES | Pérdida de ignición | 0.283 | 53.74 | 0.15 | 0.07 | 0.67 | <0.01 | 0.085 | <0.01 | 1.61 | 0.02 | 42.83 | 0 - 10 | RGB( 0, 102, 255) | 10
25 | GE34A-8: Prospección por magnesio en el centro del Perú | 20j-RNM-025B | Caliza | Quebrada Jatunracra | 299897 | 8913262 | 18 | -9.826177 | -76.824578 | GE34A-8 | Quimica - Ingemmet | Nº144-2022-INGEMMET/DL-LQ | Calizas micríticas beige, moderada a leve efervescencia al reaccionar con el acido clorhídrico (HCl), en estratos delgados entre 0.05 a 0.15 m, subverticales, plegados, formándose anticlinal. Entra en contacto en su parte superior con limoarcillitas con algunas intercalaciones de calizas. Potencia de 18 m. Su rumbo y buzamiento es N16°O y 76°SO. Pertenece a la Formación Celendín. | ICP-OES | Pérdida de ignición | 0.804 | 51.37 | 0.38 | 0.18 | 0.81 | 0.02 | 0.101 | 0.02 | 3.89 | 0.04 | 41.78 | 0 - 10 | RGB( 0, 102, 255) | 10
26 | GE34A-8: Prospección por magnesio en el centro del Perú | 20j-RNM-026B | Caliza | Tranca | 297850 | 8909630 | 18 | -9.858909 | -76.843419 | GE34A-8 | Quimica - Ingemmet | Nº144-2022-INGEMMET/DL-LQ | Calizas espáticas finas a medias, beige a blanquecina con tonalidad amarillenta con algunas patinas de oxidación. Potencia de 4 m. Por debajo afloran calizas micríticas beige intercaladas con calizas espáticas finas a medias, beige y calizas micríticas gris oscuro, con grosores de 2.5 m, 2 m y 2.5 m, respectivamente. El rumbo y buzamiento de los estratos es N52°O y 85°NE. Pertenece a la Formación Jumasha. | ICP-OES | Pérdida de ignición | 0.622 | 50.68 | 0.35 | 0.31 | 1.31 | 0.02 | 0.08 | <0.01 | 3.38 | 0.04 | 41.65 | 0 - 10 | RGB( 0, 102, 255) | 10
27 | GE34A-8: Prospección por magnesio en el centro del Perú | 20j-RNM-027B | Caliza | Laguna Verde Cocha | 286638 | 8929661 | 18 | -9.677266 | -76.94457 | GE34A-8 | Quimica - Ingemmet | Nº144-2022-INGEMMET/DL-LQ | Calizas espáticas finas gris oscura a gris clara, de leve a moderada efervescencia al reaccionar con el HCl, con halos irregulares de alteración de calizas micríticas a espáticas finas pardas, de moderada a leve efervescencia al reaccionar con el HCL. Los grosores de las calizas grises son 0.8 m, 0.9 m, 4.4 m, 4.4 m, 17.5 m; mientras las calizas pardas son 2.4 m, 3.9 m. Potencia evaluada de 35 m. El rumbo y buzamiento es N16°O y 60°SO. Pertenece a la Formación Jumasha. | ICP-OES | Pérdida de ignición | 1.045 | 51.49 | 0.42 | 0.21 | 0.67 | 0.01 | 0.1 | <0.01 | 4.52 | 0.05 | 41.18 | 0 - 10 | RGB( 0, 102, 255) | 10
28 | GE34A-8: Prospección por magnesio en el centro del Perú | 21j-RNM-028B | Caliza | Cerro Gasha | 289675 | 8877022 | 18 | -10.153253 | -76.91967 | GE34A-8 | Quimica - Ingemmet | Nº144-2022-INGEMMET/DL-LQ | Calizas grises micríticas en estratos delgados entre 0.1 a 0.25 m de espesor intercalados con calizas micríticas grises en estratos delgados a gruesos entre 0.20 a 0.8 m de espesor, moderada efervescencia al reaccionar con el HCl. Potencia evaluada de 22 m. Se encuentra plegados formándose un sinclinal. Posee dos rumbos y buzamiento (I) N86°E y 48°SE y (II) N86°O/36°SO. | ICP-OES | Pérdida de ignición | 0.609 | 51.79 | 0.3 | 0.15 | 1.42 | <0.01 | 0.078 | 0.13 | 2.32 | 0.03 | 42.25 | 0 - 10 | RGB( 0, 102, 255) | 10
29 | GE34A-8: Prospección por magnesio en el centro del Perú | 21j-RNM-029B | Caliza | Sharpan | 287689 | 8882669 | 18 | -10.102101 | -76.937483 | GE34A-8 | Quimica - Ingemmet | Nº144-2022-INGEMMET/DL-LQ | Calizas micríticas gris oscura a claro en estratos delgados entre 0.15 m a 0.30 m, a veces intercalados con estratos gruesos entre 1.1 a 2.5 m. Posee un alto contenido de venillas milimétricas a centimétrica. Potencia evaluada de 55 m. Rumbo y buzamiento de los estratos promedio es de N15°O y 70°NE. | ICP-OES | Pérdida de ignición | 0.669 | 51.65 | 0.38 | 0.13 | 1.11 | 0.02 | 0.125 | 0.09 | 3.17 | 0.04 | 41.76 | 0 - 10 | RGB( 0, 102, 255) | 10
30 | GE34A-8: Prospección por magnesio en el centro del Perú | 21j-RNM-030B | Caliza | Santa Rosa | 310438 | 8876309 | 18 | -10.160753 | -76.73026 | GE34A-8 | Quimica - Ingemmet | Nº144-2022-INGEMMET/DL-LQ | Calizas micríticas beige a pardo, de leve a moderada reacción al ácido clorhídrico, en estratos medianos a gruesos entre 0.4 a 0.9 m, con venillas centimétrica a milimétricas de calcita, de leve a moderada concentración. Potencia que varía de 26 a 54 m. Se encuentran plegadas, poseen dos rumbos y buzamientos (I) N30°O/36°SO y (II) N76O / 30°SO, formándose un sinclinal. | ICP-OES | Pérdida de ignición | 0.497 | 53.32 | 0.25 | 0.3 | 0.68 | <0.01 | 0.073 | 0.06 | 2.05 | 0.03 | 42.58 | 0 - 10 | RGB( 0, 102, 255) | 10
31 | GE34A-8: Prospección por magnesio en el centro del Perú | 21j-RNM-031B | Caliza | Panachin I | 319454 | 8875094 | 18 | -10.172161 | -76.648045 | GE34A-8 | Quimica - Ingemmet | Nº144-2022-INGEMMET/DL-LQ | Calizas micríticas beige a gris clara intercaladas con calizas espáticas finas blanquecina a beige con tonalidad amarillenta, dolomítica, con leve y lenta efervescencia al reaccionar con elHCl, plegadas. Potencia de 21 m. El rumbo y buzamiento variable N45°O y 22°SO y (II)N17°E y 8°NO) | ICP-OES | Pérdida de ignición | 0.376 | 49.73 | 0.25 | 0.12 | 3.88 | 0.03 | 0.055 | 0.04 | 2.22 | 0.03 | 42.84 | 0 - 10 | RGB( 0, 102, 255) | 10
32 | GE34A-8: Prospección por magnesio en el centro del Perú | 21j-RNM-032B | Dolomía | Panachin II | 319507 | 8875147 | 18 | -10.171684 | -76.647559 | GE34A-8 | Quimica - Ingemmet | Nº144-2022-INGEMMET/DL-LQ | Calizas espáticas finas beige amarillenta con algunos halos de calizas micríticas beige con venillas de calcita, de leve a moderada efervescencia al reaccionar con el acido clorhídrico, con leve a moderada meteorización. Potencia de 26 m. El rumbo y buzamiento es N10°O y 20°SO. | ICP-OES | Pérdida de ignición | 0.401 | 37.99 | 0.31 | 0.09 | 13.56 | 0.01 | 0.065 | <0.01 | 2.86 | 0.04 | 44.23 | 10 - 18 | RGB (0, 230, 0) | 12
33 | GE34A-8: Prospección por magnesio en el centro del Perú | 21j-RNM-033B | Dolomía | Panachin III | 319761 | 8875513 | 18 | -10.168387 | -76.645225 | GE34A-8 | Quimica - Ingemmet | Nº144-2022-INGEMMET/DL-LQ | Calizas espáticas finas, meteorizadas, granular, color cremoso a blanquecino, con leve y lenta efervescencia al reaccionare con el HCl. Es cortado por encima de esta secuencia de un pórfido dacpitico con una pseduestratificación (N54°O y 74°NE. Potencia evaluada es de 50 a 75 m. El rumbo y buzamiento es N y 36°O. Pertenece a la Formación Jumasha. | ICP-OES | Pérdida de ignición | 0.722 | 28.99 | 0.35 | 0.35 | 19.58 | 0.02 | 0.073 | 0.22 | 4.36 | 0.05 | 44.96 | >18 | RGB (255, 0, 255) | 14
34 | GE34A-8: Prospección por magnesio en el centro del Perú | 25m-RNM22-034B | Dolomía | Casacancha I | 480285 | 8652390 | 18 | -12.19036 | -75.18123 | GE34A-8 | Quimica - Ingemmet | Nº002-2023-INGEMMET/DL-LQ | Secuencia calcárea perteneciente a la parte superior de la Fm. Condorsinga conformada por calizas dolomíticas beige clara a blanquecina espática fina recristalizada (granular medio), con muy leve efervescencia al reaccionar con el HCl, con venillas de calcita y dolomita, en estratos delgados a medianos entre 0.20 a 0.40 m de espesor. Potencia de 150 m. R y B: N40°O y 30°SO. Por debajo afloran las calizas micríticas gris clara a parda, con algunos horizontes de calizas espáticas, de leve a moderada efervescencia al reaccionar con el HCl, en estratos medianos a gruesos, R y B: N45°O y 38°SO | ICP-OES | Pérdida de ignición | 0.11 | 32.28 | 0.5 | <0.01 | 19.18 | 0.06 | <0.01 | 0.02 | 0.43 | <0.01 | 46.44 | >18 | RGB (255, 0, 255) | 14
35 | GE34A-8: Prospección por magnesio en el centro del Perú | 25m-RNM22-035B | Dolomía | Casacancha II | 480483 | 8651813 | 18 | -12.19558 | -75.17942 | GE34A-8 | Quimica - Ingemmet | Nº002-2023-INGEMMET/DL-LQ | Calizas dolomíticas gris clara espática fina a recristalizada con venillas de dolomita y calcita centimétrica de 2 a 12 cm, tipo drusas, con algunos fragmentos aislados angulosos de cherts, a veces con una matriz espática fina a media recristalizada gris clara a veces rosácea. Potencie evaluada de 2.5 m. R y B: N24°O y 45°SO. | ICP-OES | Pérdida de ignición | 0.26 | 30.96 | 0.75 | <0.01 | 19.36 | 0.09 | <0.01 | <0.01 | 2.23 | 0.01 | 45.61 | >18 | RGB (255, 0, 255) | 14
36 | GE34A-8: Prospección por magnesio en el centro del Perú | 25m-SNM22-036B | Dolomía | Carhuapaccha | 474135 | 8652520 | 18 | -12.18914 | -75.23777 | GE34A-8 | Quimica - Ingemmet | Nº002-2023-INGEMMET/DL-LQ | Suelos areno limoso, fina pulverulenta | ICP-OES | Pérdida de ignición | 0.14 | 31.29 | 0.27 | <0.01 | 21.6 | 0.03 | <0.01 | 0.02 | 1.08 | <0.01 | 45.03 | >18 | RGB (255, 0, 255) | 14
37 | GE34A-8: Prospección por magnesio en el centro del Perú | 24l-RNM22-037B | Caliza | Shinti | 436455 | 8701649 | 18 | -11.74436 | -75.58318 | GE34A-8 | Quimica - Ingemmet | Nº002-2023-INGEMMET/DL-LQ | Secuencias calcáreas conformado por calizas micríticas a parte espática fina, beige, con leve efervescencia al reaccionar con el HCl, parte silicificado y/o dolomitizada, en estratos delgados a medianos entre 0.30 a 0.50 m. Potencia evaluada de 3.5 m. R y B: N65°O y 32°SO. Por encima afloran calizas micríticas beige con nódulos de cherts, parte silicificado. | ICP-OES | Pérdida de ignición | 0.47 | 52.07 | 0.4 | 0.03 | 0.55 | 0.03 | <0.01 | 0.06 | 3.46 | 0.03 | 42.04 | 0 - 10 | RGB( 0, 102, 255) | 10
38 | GE34A-8: Prospección por magnesio en el centro del Perú | 24l-RNM22-038B | Caliza | Pomacacancha | 431498 | 8701772 | 18 | -11.74315 | -75.62867 | GE34A-8 | Quimica - Ingemmet | Nº002-2023-INGEMMET/DL-LQ | Calizas dolomíticas espáticas finas a micríticas con leve a moderada efervescencia al reaccionar con el HCl, en estratos gruesos a medianos entre 0.6 a 0.8 m, a veces delgados entre 0.15 a 0.2 m, entrando en contacto en su parte superior con arcillitas, areniscas calcáreas y areniscas cuarzosas ferruginosas del Gpo. Goyllarisquizga; mientras por debajo en concordancia con calizas micríticas beige laminares con leve efervescencia al reaccionar con HCl, con venillas de calcita, en estratos medianos entre .3 a 0.4 m. Potencia de 4.5 a 6 m. R y B: N40°O y 30°SO. | ICP-OES | Pérdida de ignición | 0.84 | 49.83 | 0.8 | 0.07 | 0.46 | 0.02 | <0.01 | 0.04 | 5.12 | 0.05 | 41.11 | 0 - 10 | RGB( 0, 102, 255) | 10
39 | GE34A-8: Prospección por magnesio en el centro del Perú | 24l-RNM22-039B | Dolomía | Cachi Cachi | 426431 | 8709366 | 18 | -11.67437 | -75.675 | GE34A-8 | Quimica - Ingemmet | Nº002-2023-INGEMMET/DL-LQ | Calizas dolomíticas micríticas a espáticas finas, leve efervescencia al reaccionar con el HCl, en concordancia por debajo aflorando calizas micríticas con venillas de calcita, mientras ñor encima afloran limoarcillitas con areniscas calcáreas y areniscas cuarzosas cremosas a blanquecinas altamente meteorizadas convirtiéndose a arenas silíceas del Gpo. Goyllarisquizga, esta a su vez entra en contacto con calizas, limolitas y calizas fosilíferas de las formaciones Chulec-Pariatambo. Potencia de 8 m. R y B: N30°E y 36°NO. | ICP-OES | Pérdida de ignición | 0.4 | 28.3 | 1.06 | 0.06 | 19.44 | 0.07 | <0.01 | 0.05 | 6.15 | 0.02 | 43.64 | >18 | RGB (255, 0, 255) | 14
40 | GE34A-8: Prospección por magnesio en el centro del Perú | 24l-RNM22-040B | Dolomía | Huajrash | 424991 | 8721493 | 18 | -11.56467 | -75.68795 | GE34A-8 | Quimica - Ingemmet | Nº002-2023-INGEMMET/DL-LQ | Calizas micríticas a espáticas finas beige con tonalidad cremosa a amarillenta. Entra en contacto en su parte superior e inferior de estas secuencias calcáreas conformado por calizas micríticas beige a pardo claro, leve a moderada efervescencia al reaccionar con el HCl. | ICP-OES | Pérdida de ignición | 0.31 | 31.83 | 0.34 | <0.01 | 20.41 | 0.03 | <0.01 | 0.05 | 1.35 | 0.01 | 45.52 | >18 | RGB (255, 0, 255) | 14
41 | GE34A-8: Prospección por magnesio en el centro del Perú | 24n-RNM22-042B | Dolomía | Yuracyacu I | 502176 | 8675107 | 18 | -11.98498 | -74.98001 | GE34A-8 | Quimica - Ingemmet | Nº002-2023-INGEMMET/DL-LQ | Calizas dolomíticas gris clara, textura espática fina, sin efervescencia al reaccionar con el HCl, con venillas de dolomita y/o calcita, en estratos medianos entre 0.30 a 0.5 m. Por debajo entra en contacto con rocas volcanoclásticas rojizas a pardas (capas rojas) del Grupo Mitú. Estas secuencias calcáreas se encuentran plegadas con 3 sistemas de discontinuidades: I) N72°O/54°NE; II) N85°O/50°NE; III) N42°O/84°NE. Potencia estimada de 10 m. | ICP-OES | Pérdida de ignición | 0.62 | 33.62 | 0.47 | 0.18 | 13.3 | 0.05 | <0.01 | 0.24 | 11.09 | 0.03 | 40.06 | 10 - 18 | RGB (0, 230, 0) | 12
42 | GE34A-8: Prospección por magnesio en el centro del Perú | 24n-RNM22-043B | Dolomía | Yuracyacu II | 502155 | 8675126 | 18 | -11.98481 | -74.9802 | GE34A-8 | Quimica - Ingemmet | Nº002-2023-INGEMMET/DL-LQ | Caliza dolomítica beige a cremosa, a veces con tonalidad amarillenta, textura espática fina, de leve a muy leve efervescencia al reaccionar con el HCl (beige) y leve a moderada efervescencia al reaccionar con el HCl (amarillenta). Potencia estimada de 8 m. R y B: N42°O y 84°NE. Se encuentra en contacto por debajo, por calizas dolomíticas gris clara si efervescencia al reaccionar con el HCl. | ICP-OES | Pérdida de ignición | 3.43 | 28.05 | 1.51 | 1.2 | 13.04 | 0.12 | 0.17 | 0.16 | 14.33 | 0.18 | 37.29 | 10 - 18 | RGB (0, 230, 0) | 12
43 | GE34A-8: Prospección por magnesio en el centro del Perú | 24m-RNM22-044B | Feldespato | Cerro Cashuanun | 486972 | 8688244 | 18 | -11.86615 | -75.11962 | GE34A-8 | Quimica - Ingemmet | Nº002-2023-INGEMMET/DL-LQ | Veta irregular de talco, granular fino, levemente pulverulento al tacto, color blanquecino, húmeda, emplazado en roca granítica (cuarzo entre 60 a 70%, ortosa entre 20 a 25%, ferromagnesiano de 2 a 3%, plagioclasa entre 2 a 12%). Potencia evaluada entre 0.20 a 0.35 m. R y B: N48°O/subvertical, más al sureste la veta se proyecta en N60°O y 74°SO, con potencia estimada de 0.30 m. El macizo rocoso intrusivo presenta 3 sistemas de discontinuidades: I) N65°O/42°NE; II) N25°E/70°NO y III) N65°O/74°SO; este último es paralela a la dirección de la veta de talco. Existen diques andesíticos basálticos que cortan el macizo intrusivo y las vetas de talco. | ICP-OES | Pérdida de ignición | 11.88 | 0.8 | 0.34 | 0.74 | 0.87 | <0.01 | 4.91 | 0.06 | 77.27 | 0.04 | 2.7 | 0 - 10 | RGB( 0, 102, 255) | 10
44 | GE34A-8: Prospección por magnesio en el centro del Perú | 24m-RNM22-045B | Feldespato | Cerro Tunsho I | 487173 | 8689529 | 18 | -11.85453 | -75.11777 | GE34A-8 | Quimica - Ingemmet | Nº002-2023-INGEMMET/DL-LQ | Veta irregular de talco, blanquecino a cremoso, emplazado en sistema de discontinuidades: I) N64°E/44°NO y II) N5°E/84°NO, con grosores de 0.01 a 0.1 m, en contacto con serpentina verdosa y esta a su vez con roca de talco, altamente fracturado, con grosor de 0.9 m hasta 2.5 m. El R y B N64°E/44°NO. | ICP-OES | Pérdida de ignición | 16.63 | 0.38 | 0.68 | 1.87 | 2.29 | 0.01 | 5.4 | <0.01 | 69.16 | 0.04 | 3.31 | 0 - 10 | RGB( 0, 102, 255) | 10
45 | GE34A-8: Prospección por magnesio en el centro del Perú | 24m-RNM22-046B | Feldespato | Cerro Tunsho II | 487171 | 8689525 | 18 | -11.85457 | -75.11779 | GE34A-8 | Quimica - Ingemmet | Nº002-2023-INGEMMET/DL-LQ | Veta de roca de talco, parte silicificada y alterada a talco en la matriz y en microfracturas, cuyo macizo rocoso es de muy alto a alto grado de fracturamiento, alta resistencia, levemente meteorizado. Potencia de 0.9 m. R y B: N76°E y 42°NO. | ICP-OES | Pérdida de ignición | 17.34 | 0.31 | 0.49 | 3.2 | 4.01 | 0.01 | 3.1 | 0.01 | 68.12 | 0.03 | 3.05 | 0 - 10 | RGB( 0, 102, 255) | 10
46 | GE34A-8: Prospección por magnesio en el centro del Perú | 24m-RNM22-047B | Pirofilita | Sacracancha I | 478834 | 8697320 | 18 | -11.78403 | -75.19428 | GE34A-8 | Quimica - Ingemmet | Nº002-2023-INGEMMET/DL-LQ | Roca de talco, alta a moderadamente compacta, color blanquecino, emplazado en rocas volcánicas tipo andesíticas y dacíticas del Grupo Mitú. Potencia de 11 m. Esta veta se encuentra en la parte nuclear, en contacto en los bordes con roca de talco verde olivo. | ICP-OES | Pérdida de ignición | 14.76 | 0.05 | 0.08 | 2.72 | 0.05 | <0.01 | 0.08 | <0.01 | 79.57 | 0.09 | 2.17 | 0 - 10 | RGB( 0, 102, 255) | 10
47 | GE34A-8: Prospección por magnesio en el centro del Perú | 24m-RNM22-048B | Pirofilita | Sacracancha II | 478836 | 8697317 | 18 | -11.78406 | -75.19426 | GE34A-8 | Quimica - Ingemmet | Nº002-2023-INGEMMET/DL-LQ | Veta de roca de talco, leve a moderadamente compacta, color verde olivo, emplazado en rocas volcánicas tipo andesíticas y dacíticas del Grupo Mitú. Potencia de 1 m. Se ubica en el contacto de la roca caja techo y la roca de la caja piso, es decir en los bordes externos de la veta mayor (blanquecino). | ICP-OES | Pérdida de ignición | 36.19 | 0.25 | 0.51 | 10.55 | 0.14 | <0.01 | 0.45 | 0.07 | 46.87 | 0.13 | 4.5 | 0 - 10 | RGB( 0, 102, 255) | 10
48 | GE34A-8: Prospección por magnesio en el centro del Perú | 24m-RNM22-049B | Pirofilita | Sacracancha III | 477220 | 8698713 | 18 | -11.77143 | -75.20909 | GE34A-8 | Quimica - Ingemmet | Nº002-2023-INGEMMET/DL-LQ | Veta de roca de talco, color verde olivo, con grosores de 0.25 m y 0.10 m, emplazado en rocas cuarcíticas del Grupo Ambo, en contacto discordante con rocas volcánicas del tipo andesítico y dacitico del Grupo Mitú. El rumbo y buzamiento de la veta irregular rd N45°O y 72°SO. | ICP-OES | Pérdida de ignición | 22.3 | 0.07 | 0.86 | 6.5 | 0.32 | <0.01 | 0.21 | <0.01 | 66.5 | 0.12 | 3.06 | 0 - 10 | RGB( 0, 102, 255) | 10
49 | GE34A-8: Prospección por magnesio en el centro del Perú | 24m-RNM22-050B | Pirofilita | Sacracancha IV | 477213 | 8698709 | 18 | -11.77146 | -75.20915 | GE34A-8 | Quimica - Ingemmet | Nº002-2023-INGEMMET/DL-LQ | Veta de roca de talco, blanquecino, moderadamente fracturado y leve a moderadamente meteorizada, con potencia de 1.05m, en contacto con roca de talco verde olivo y talco pulverulento. El rumbo y buzamiento de la veta de roca de talco es N60°O y 70°SO. | ICP-OES | Pérdida de ignición | 15.65 | 0.1 | 0.22 | 3.71 | 0.11 | <0.01 | 0.19 | 0.03 | 77.08 | 0.12 | 2.58 | 0 - 10 | RGB( 0, 102, 255) | 10
50 | GE34A-8: Prospección por magnesio en el centro del Perú | 24m-RNM22-051B | Pirofilita | Sacracancha V | 477217 | 8698710 | 18 | -11.77145 | -75.20911 | GE34A-8 | Quimica - Ingemmet | Nº002-2023-INGEMMET/DL-LQ | Veta de talco pulverulento blanquecino en contacto con roca de talco, moderadamente fracturada y brechada, con grosores que varían de 0.15 a 0.30 m, emplazado en rocas cuarcíticas del Grupo Ambo y esta a su vez entra en contacto con rocas volcánicas tió andesitica y dacíticas del Grupo Mitú. El macizo rocoso presentan un sistema de discontinuidad: I) N85°O y 64°NE (estratificación de cuarcitas); II) N50°E y 25°SE (rocas volcánicas, pseduestratificación). El rumbo y buzamiento de la veta es N54°O y 80°NE. | ICP-OES | Pérdida de ignición | 19.91 | 0.07 | 0.12 | 3.33 | 0.04 | <0.01 | 0.14 | 0.03 | 72.9 | 0.13 | 2.92 | 0 - 10 | RGB( 0, 102, 255) | 10
51 | GE34A-8: Prospección por magnesio en el centro del Perú | 24m-RNM22-052B | Pirofilita | Rupcancha | 470568 | 8700812 | 18 | -11.75239 | -75.27012 | GE34A-8 | Quimica - Ingemmet | Nº002-2023-INGEMMET/DL-LQ | Veta de roca de talco, color verde olivo, seguido de roca de talco blanquecino y finalmente talco pulverulento blanquecino, con grosores de 0.75 m, 1.50 m y 0.65 m, respectivamente, emplazado en rocas cuarcíticas compacta, moderada a altamente fracturado. El rumbo y buzamiento en la caja techo (C.T.) es N12°E y 82°SE, sinuoso en la caja piso: (I) N36°E y 62°NO y II) N22°O y 68°SO. | ICP-OES | Pérdida de ignición | 15.5 | 0.05 | 0.37 | 3.08 | 0.07 | <0.01 | 0.07 | 0.08 | 76.93 | 0.13 | 2.61 | 0 - 10 | RGB( 0, 102, 255) | 10
52 | GE34A-8: Prospección por magnesio en el centro del Perú | 23l-RNM22-053B | Arcilla Común | Ricomonte | 430855 | 8756038 | 18 | -11.2524 | -75.63347 | GE34A-8 | Quimica - Ingemmet | Nº002-2023-INGEMMET/DL-LQ | Arcillita blanquecina a gris clara, leve a moderadamente compacta, raya a la uña, ligeramente plástica, grosor variable de 0.2 a 1.2 n, ancho de 25 a 30 m, altura de 15 a 20 m. Entra en contacto con roca saprolita (filita) en su parte superior, con muy alto grado de fracturamiento a suelo residual y fragmentos angulosos, bloques y bolonerías de roca compacta utilizado como áridos. El rumbo y buzamiento paralelo a la sobrecarga es N70°E y 62°SE. | ICP-OES | Pérdida de ignición | 15.51 | 0.04 | 1.07 | 4.43 | 1.48 | <0.01 | <0.01 | <0.01 | 72.83 | 0.16 | 3.84 | 0 - 10 | RGB( 0, 102, 255) | 10
53 | GE34A-8: Prospección por magnesio en el centro del Perú | 23l-RNM22-055B | Caliza | Ayabamba | 410442 | 8733563 | 18 | -11.45518 | -75.82106 | GE34A-8 | Quimica - Ingemmet | Nº002-2023-INGEMMET/DL-LQ | Secuencas calcáreas de la parte media de la Formación Condorsinga, conformada por calizas micríticas a espáticas fina y beige, con venillas de calcita, con moderada a alta efervescencia al reaccionar con el acido clorhídrico (HCl), en estratos delgados a medianos entre 0.3 a 0.6 m, con grosor de x m, esta infrayace a calizas espáticas fina a media, beige con tonalidad amarillenta con oxidación, moderada a alta efervescencia al reaccionar con el acido clorhídrico (HCl), grosor de 3.5 a 4 m. En la parte superior afloran estratos muy gruesos (1.5a 2.5 m) a estratos medianos (0.6 a 0.8 m) conformado por calizas micríticas beige con algunos horizontes espáticas de 20 a 25 m. | ICP-OES | Pérdida de ignición | 0.34 | 52.3 | 0.27 | 0.05 | 0.4 | 0.01 | <0.01 | 0.02 | 2.07 | 0.01 | 42.6 | 0 - 10 | RGB( 0, 102, 255) | 10
54 | GE34A-8: Prospección por magnesio en el centro del Perú | 23m-RNM22-056B | Sílice | Santa Teresa | 460294 | 8782271 | 18 | -11.01561 | -75.36348 | GE34A-8 | Quimica - Ingemmet | Nº002-2023-INGEMMET/DL-LQ | Cuerpo irregular de dolomía?? pulverulenta blanquecina sin efervescencia al reaccionar con el ácido clorhídrico (HCl), con algunos fragmentos de rocas dolomíticas compactas (alta meteorización), grosor máximo de 2.7 m. Por encima entra en contacto con roca dolomítica altamente meteorizado y muy altamente fracturado blanquecino a gris claro, grosor de 0.9 m (estudio petromineralógico). Roca caja conforma calizas grises con venillas dolomita leve a moderada efervescencia al reaccionar con el HCl. | ICP-OES | Pérdida de ignición | 2.24 | 0.11 | 0.08 | 0.53 | 0.05 | <0.01 | <0.01 | <0.01 | 96.56 | 0.15 | 0.26 | 0 - 10 | RGB( 0, 102, 255) | 10
55 | GE34A-8: Prospección por magnesio en el centro del Perú | 23m-RNM22-057B | Caliza | Alto Eden | 458992 | 8783175 | 18 | -11.00742 | -75.37539 | GE34A-8 | Quimica - Ingemmet | Nº002-2023-INGEMMET/DL-LQ | Secuencias calcáreas muy plegadas y apretadas conformado por calizas micríticas gris oscuro con venillas milimétricas de calcita con moderada reacción al acido clorhídrico (HCl), en estratos muy delgados a delgados entre 0.05 a 0.15 m. Presenta tres sistema de estratificación: I) N62°O/34°NE; II) N50°E/10°NO; III) N28°O/26°SO. Potencia entre 25 a 45 m. | ICP-OES | Pérdida de ignición | 4.11 | 32.51 | 1.24 | 1.73 | 3.22 | 0.04 | 0.1 | 0.07 | 24.84 | 0.28 | 30.21 | 0 - 10 | RGB( 0, 102, 255) | 10
56 | GE34A-8: Prospección por magnesio en el centro del Perú | 23m-RNM22-058B | Yeso | Unión Mantus I | 460728 | 8755619 | 18 | -11.25664 | -75.3598 | GE34A-8 | Quimica - Ingemmet | Nº002-2023-INGEMMET/DL-LQ | Secuencia calcárea dolomítica, textura zebra, baneamiento gris oscuro y blanquecino (GSD) en contacto con dolomía blanquecina a gris clara masiva a cristalizada, con grosores de 1.5 y 1.8 m, replegados. Posee con rumbo y buzamiento N15°E y 48°SE. | ICP-OES | Pérdida de ignición | 2.97 | 34.03 | 0.53 | 1.94 | 1.61 | 0.01 | 0.04 | 0.05 | 23.56 | 0.19 | 20.34 | 0 - 10 | RGB( 0, 102, 255) | 10
57 | GE34A-8: Prospección por magnesio en el centro del Perú | 23m-RNM22-060B | Dolomía | Aya Inf | 456895 | 8758635 | 18 | -11.22932 | -75.39488 | GE34A-8 | Quimica - Ingemmet | Nº002-2023-INGEMMET/DL-LQ | Caliza dolomitizada micrítica a veces bituminosa, gris oscura a negruzco on algunos niveles calcáreos dolomitizada gris clara, sin efervescencia al reaccionar con el HCl. | ICP-OES | Pérdida de ignición | 4.54 | 21.88 | 5.75 | 1.13 | 14.98 | 0.13 | 0.34 | 0.19 | 16.65 | 0.65 | 32.26 | 10 - 18 | RGB (0, 230, 0) | 12
58 | GE34A-8: Prospección por magnesio en el centro del Perú | 23m-RNM22-061B | Dolomía | Tj 6400 | 457230 | 8756445 | 18 | -11.24913 | -75.39184 | GE34A-8 | Quimica - Ingemmet | Nº002-2023-INGEMMET/DL-LQ | Caliza dolomitizada micríticas gris clara sin efervescencia al reaccionar con el HCl. | ICP-OES | Pérdida de ignición | 2.37 | 26.82 | 1.48 | 0.63 | 20.5 | 0.15 | 0.06 | 0.35 | 4.69 | 0.76 | 42.11 | >18 | RGB (255, 0, 255) | 14
59 | GE34A-8: Prospección por magnesio en el centro del Perú | 23m-RNM22-062B | Dolomía | Orcopunco | 457104 | 8761594 | 18 | -11.20257 | -75.39293 | GE34A-8 | Quimica - Ingemmet | Nº002-2023-INGEMMET/DL-LQ | Calizas dolomitizada micríticas negras bituminosas con venillas de dolomita centimétrica a milimétrica blanquecina, textura bandeada tipo zebra, sin efervescencia al reaccionar con el HCl. | ICP-OES | Pérdida de ignición | 0.43 | 28.08 | 1.28 | 0.07 | 20.05 | 0.2 | <0.01 | 0.13 | 4.43 | 0.03 | 43.64 | >18 | RGB (255, 0, 255) | 14
60 | GE34A-8: Prospección por magnesio en el centro del Perú | 23m-RNM22-063B | Dolomía | Tj-632 | 457300 | 8758765 | 18 | -11.22815 | -75.39117 | GE34A-8 | Quimica - Ingemmet | Nº002-2023-INGEMMET/DL-LQ | Calizas dolomitizada micríticas gris clara con venillas de dolomita, textura bandeada tipo zebra sin efervescencia al reaccionar con el HCl. | ICP-OES | Pérdida de ignición | 0.77 | 29.58 | 0.83 | 0.18 | 20.78 | 0.25 | <0.01 | 0.23 | 1.84 | 0.32 | 44.19 | >18 | RGB (255, 0, 255) | 14
61 | GE34A-8: Prospección por magnesio en el centro del Perú | 24l-RNM22-064B | Caliza | Yuraj Rumi | 412247 | 8713094 | 18 | -11.64032 | -75.80504 | GE34A-8 | Quimica - Ingemmet | Nº002-2023-INGEMMET/DL-LQ | Calizas dolomíticas recristalizadas color beige a blanquecina en estratos medianos a gruesos entre 0.3 a 1.2m interestratificadas en su parte inferior con calco arenita arcillosas y brechas calcáreas conformando clastos angulosos (10 a 30%) en una matriz arcilla limosa, mientras en la parte superior se encuentra interestratificado con arcillas bituminosas y calcarenitas. Potencia de 8m, con rumbo y buzamiento N25°O y 42°NE. | ICP-OES | Pérdida de ignición | 0.27 | 53.56 | 0.07 | <0.01 | 0.21 | 0.02 | <0.01 | 0.05 | 0.64 | <0.01 | 43.28 | 0 - 10 | RGB( 0, 102, 255) | 10
62 | GE34A-8: Prospección por magnesio en el centro del Perú | 23m-RENM22-065B | Relave | Mina San Vicente | 463628 | 8762270 | 18 | -11.19653 | -75.33316 | GE34A-8 | Quimica - Ingemmet | Nº002-2023-INGEMMET/DL-LQ | Relave, material clástico tipo arena fina | ICP-OES | Pérdida de ignición | 0.3 | 29.65 | 0.635 | <0.01 | 18.91 | 0.18 | 0.27 | 0.04 | 4.92 | 0.02 | 43.98 | >18 | RGB (255, 0, 255) | 14
63 | GE34A-8: Prospección por magnesio en el centro del Perú | 23m-RENM22-066B | Relave | Mina San Vicente | 463620 | 8762274 | 18 | -11.19649 | -75.33324 | GE34A-8 | Quimica - Ingemmet | Nº002-2023-INGEMMET/DL-LQ | Relave, material clástico tipo arena fina | ICP-OES | Pérdida de ignición | 0.24 | 30.39 | 0.58 | <0.01 | 18.71 | 0.16 | 0.21 | 0.03 | 2.72 | 0.02 | 44.01 | >18 | RGB (255, 0, 255) | 14
64 | GE34A-8: Prospección por magnesio en el centro del Perú | 23m-RENM22-067B | Relave | Mina San Vicente | 463613 | 8792277 | 18 | -10.92515 | -75.333 | GE34A-8 | Quimica - Ingemmet | Nº002-2023-INGEMMET/DL-LQ | Relave, material clástico tipo arena fina | ICP-OES | Pérdida de ignición | 0.51 | 30.42 | 0.97 | <0.01 | 19.14 | 0.17 | 0.13 | 0.06 | 3.06 | 0.13 | 43.5 | >18 | RGB (255, 0, 255) | 14
65 | GE34A-8: Prospección por magnesio en el centro del Perú | 23m-RENM22-068B | Relave | Mina San Vicente | 463606 | 8762279 | 18 | -11.19644 | -75.33337 | GE34A-8 | Quimica - Ingemmet | Nº002-2023-INGEMMET/DL-LQ | Relave, material clástico tipo arena fina | ICP-OES | Pérdida de ignición | 0.3 | 30.89 | 0.637 | <0.01 | 19.08 | 0.18 | 0.24 | 0.04 | 2.92 | 0.02 | 44.16 | >18 | RGB (255, 0, 255) | 14
66 | GE34A-8: Prospección por magnesio en el centro del Perú | 23m-RENM22-069B | Relave | Mina San Vicente | 463598 | 8762282 | 18 | -11.19642 | -75.33344 | GE34A-8 | Quimica - Ingemmet | Nº002-2023-INGEMMET/DL-LQ | Relave, material clástico tipo arena fina | ICP-OES | Pérdida de ignición | 0.27 | 31.44 | 0.566 | <0.01 | 19.02 | 0.17 | 0.22 | 0.03 | 2.93 | 0.02 | 44.29 | >18 | RGB (255, 0, 255) | 14
67 | GE34A-8: Prospección por magnesio en el centro del Perú | 23m-RENM22-070B | Relave | Mina San Vicente | 463650 | 8762171 | 18 | -11.19742 | -75.33296 | GE34A-8 | Quimica - Ingemmet | Nº039-2023-INGEMMET/DL-LQ | Relave, material clástico tipo arena fina | ICP-OES | Pérdida de ignición | 1.42 | 28.2 | 1.36 | 0.51 | 19.05 | 0.17 | 0.28 | 0.1 | 6.47 | 0.15 | 40.6 | >18 | RGB (255, 0, 255) | 14
68 | GE34A-8: Prospección por magnesio en el centro del Perú | 23m-RENM22-071B | Relave | Mina San Vicente | 463641 | 8762164 | 18 | -11.19748 | -75.33305 | GE34A-8 | Quimica - Ingemmet | Nº039-2023-INGEMMET/DL-LQ | Relave, material clástico tipo arena fina | ICP-OES | Pérdida de ignición | 1.12 | 29.23 | 0.73 | 0.4 | 19.29 | 0.17 | 0.3 | 0.02 | 5.55 | 0.04 | 41.63 | >18 | RGB (255, 0, 255) | 14
69 | GE34A-8: Prospección por magnesio en el centro del Perú | 23m-RENM22-072B | Relave | Mina San Vicente | 463633 | 8762158 | 18 | -11.19754 | -75.33312 | GE34A-8 | Quimica - Ingemmet | Nº039-2023-INGEMMET/DL-LQ | Relave, material clástico tipo arena fina | ICP-OES | Pérdida de ignición | 0.53 | 30.05 | 0.93 | 0.21 | 19.87 | 0.17 | 0.16 | 0.05 | 2.96 | 0.05 | 43.75 | >18 | RGB (255, 0, 255) | 14
70 | GE34A-8: Prospección por magnesio en el centro del Perú | 23m-RENM22-073B | Relave | Mina San Vicente | 463626 | 8762152 | 18 | -11.19759 | -75.33318 | GE34A-8 | Quimica - Ingemmet | Nº039-2023-INGEMMET/DL-LQ | Relave, material clástico tipo arena fina | ICP-OES | Pérdida de ignición | 0.92 | 29.01 | 1.38 | 0.35 | 19.44 | 0.17 | 0.19 | 0.1 | 4.32 | 0.13 | 42.13 | >18 | RGB (255, 0, 255) | 14
71 | GE34A-8: Prospección por magnesio en el centro del Perú | 23m-RENM22-074B | Relave | Mina San Vicente | 463618 | 8762146 | 18 | -11.19765 | -75.33326 | GE34A-8 | Quimica - Ingemmet | Nº039-2023-INGEMMET/DL-LQ | Relave, material clástico tipo arena fina | ICP-OES | Pérdida de ignición | 1.51 | 28.21 | 1.46 | 0.55 | 18.34 | 0.17 | 0.28 | 0.15 | 6.98 | 0.17 | 40.7 | >18 | RGB (255, 0, 255) | 14
72 | GE34A-8: Prospección por magnesio en el centro del Perú | 23m-RENM22-075B | Relave | Mina San Vicente | 463719 | 8762101 | 18 | -11.19805 | -75.33233 | GE34A-8 | Quimica - Ingemmet | Nº002-2023-INGEMMET/DL-LQ | Relave, material clástico tipo arena fina | ICP-OES | Pérdida de ignición | 0.4 | 31.7 | 0.64 | <0.01 | 18.68 | 0.18 | 0.27 | 0.02 | 2.85 | 0.03 | 43.93 | >18 | RGB (255, 0, 255) | 14
73 | GE34A-8: Prospección por magnesio en el centro del Perú | 23m-RENM22-076B | Relave | Mina San Vicente | 463712 | 8762092 | 18 | -11.19814 | -75.3324 | GE34A-8 | Quimica - Ingemmet | Nº002-2023-INGEMMET/DL-LQ | Relave, material clástico tipo arena fina | ICP-OES | Pérdida de ignición | 1.1 | 29.17 | 1.402 | 0.32 | 18.53 | 0.17 | 0.19 | 0.12 | 5.33 | 0.17 | 42.1 | >18 | RGB (255, 0, 255) | 14
74 | GE34A-8: Prospección por magnesio en el centro del Perú | 23m-RENM22-077B | Relave | Mina San Vicente | 463706 | 8762085 | 18 | -11.1982 | -75.33245 | GE34A-8 | Quimica - Ingemmet | Nº002-2023-INGEMMET/DL-LQ | Relave, material clástico tipo arena fina | ICP-OES | Pérdida de ignición | 0.39 | 30.45 | 0.645 | <0.01 | 19.34 | 0.19 | 0.24 | 0.03 | 3.09 | 0.03 | 43.78 | >18 | RGB (255, 0, 255) | 14
75 | GE34A-8: Prospección por magnesio en el centro del Perú | 23m-RENM22-078B | Relave | Mina San Vicente | 463699 | 8762077 | 18 | -11.19827 | -75.33252 | GE34A-8 | Quimica - Ingemmet | Nº002-2023-INGEMMET/DL-LQ | Relave, material clástico tipo arena fina | ICP-OES | Pérdida de ignición | 0.64 | 30.93 | 0.72 | 0.05 | 18.32 | 0.17 | 0.24 | 0.03 | 4.02 | 0.04 | 43.19 | >18 | RGB (255, 0, 255) | 14
76 | GE34A-8: Prospección por magnesio en el centro del Perú | 23m-RENM22-079B | Relave | Mina San Vicente | 463692 | 8762070 | 18 | -11.19833 | -75.33258 | GE34A-8 | Quimica - Ingemmet | Nº002-2023-INGEMMET/DL-LQ | Relave, material clástico tipo arena fina | ICP-OES | Pérdida de ignición | 0.37 | 32.26 | 0.613 | <0.01 | 18.52 | 0.18 | 0.22 | <0.01 | 2.71 | 0.02 | 43.98 | >18 | RGB (255, 0, 255) | 14
77 | GE34A-8: Prospección por magnesio en el centro del Perú | 21j-RNM22-080B | Caliza | Sacracocha I | 314329 | 8844331 | 18 | -10.45003 | -76.6963 | GE34A-8 | Quimica - Ingemmet | Nº039-2023-INGEMMET/DL-LQ | Secuencias calcáreas siendo parte media a superior de la Formación Jumasha conformado por calizas micríticas parda a calizas espáticas finas a medias a recristalizadas pardas, entrando en la parte tope de esta sección de calizas con venillas mayormente de calcita, a veces dolomita? centimétrica de leve a moderada y lenta efervescencia al reaccionar con el HCl. Potencial entre 18 a 20m, con rumbo y buzamiento N24°E 85°SE. Estas secuencias calcáreas pueden estar leve a moderadamente dolomitizadas. | ICP-OES | Pérdida de ignición | 0.44 | 53.16 | 0.18 | 0.16 | 0.82 | <0.01 | 0.05 | <0.01 | 2.09 | 0.02 | 42.72 | 0 - 10 | RGB( 0, 102, 255) | 10
78 | GE34A-8: Prospección por magnesio en el centro del Perú | 21j-RNM22-081B | Caliza | Sacracocha II | 314398 | 8844345 | 18 | -10.44991 | -76.69567 | GE34A-8 | Quimica - Ingemmet | Nº039-2023-INGEMMET/DL-LQ | Secuencias calcáreas conformado por calizas micríticas pardas a calizas espática media gris claro y pardo, con leve a moderada y lenta efervescencia al reaccionar con el HCl en estratos medianos a gruesos entre 0.30a 0.80m. Potencia de 12 a 15m, con rumbo y buzamiento N20°E y 82°SE. | ICP-OES | Pérdida de ignición | 0.6 | 53.38 | 0.26 | 0.18 | 0.85 | <0.01 | 0.06 | 0.02 | 2.2 | 0.03 | 42.25 | 0 - 10 | RGB( 0, 102, 255) | 10
79 | GE34A-8: Prospección por magnesio en el centro del Perú | 22j-RNM22-082B | Caliza | Pacush | 319718 | 8838179 | 18 | -10.50591 | -76.64738 | GE34A-8 | Quimica - Ingemmet | Nº039-2023-INGEMMET/DL-LQ | Secuencias calcáreas parte superior de la Formación Jumasha (Ks-j) conformado por calizas micríticas a espática finas color gris clara y parda de lenta y leve a moderada efervescencia al reaccionar con el HCl. En la base las calizas se encuentran venillas de calcita centimétrica. Potencia de mas de 50m, rumbo y buzamiento N12°E y 24°NO. | ICP-OES | Pérdida de ignición | 1.13 | 48.81 | 0.71 | 0.35 | 1.71 | 0.01 | 0.17 | 0.09 | 5.44 | 0.06 | 39.7 | 0 - 10 | RGB( 0, 102, 255) | 10
80 | GE34A-8: Prospección por magnesio en el centro del Perú | 22k-RNM22-083B | Dolomía | Mesapata | 342636 | 8833684 | 18 | -10.54757 | -76.43819 | GE34A-8 | Quimica - Ingemmet | Nº039-2023-INGEMMET/DL-LQ | Secuencias calcáreas parte tope del Grupo Pucará conformado por calizas espáticas finas a medias de leve a moderada y lena efervescencia (parte superior de la sección) a muy leve a sin efervescencia (parte inferior de la sección) con estratos gruesos a muy gruesos de 1 a 2m de grosor. Potencia evaluada 10-12m y de afloramiento 35 a 45m en total. Rumbo N75°O y buzamiento 34°NE. | ICP-OES | Pérdida de ignición | 1.4 | 28.65 | 1.07 | 0.11 | 18.12 | 0.07 | 0.08 | 0.32 | 8.66 | 0.05 | 41.35 | >18 | RGB (255, 0, 255) | 14
81 | GE34A-8: Prospección por magnesio en el centro del Perú | 22k-RNM22-084B | Dolomía | Rupahuayn | 341800 | 8836432 | 18 | -10.52269 | -76.44572 | GE34A-8 | Quimica - Ingemmet | Nº039-2023-INGEMMET/DL-LQ | Calizas dolomíticas textura espática fina color amarillento a beige, de leve a moderada y lenta efervescencia al reaccionar con el HCl, en estratos gruesos a muy gruesos de 0.60 a 3.5m de grosor, plegados. En el tope afloran brechas calcáreas dolomíticas con grosor de 3.5m. El rumbo y buzamiento: (I) P. superior N24°O/58°SO y (II) P. inferior N65°O/62°SO. Por encima entra en contacto con areniscas cuarzosas con leve y moderada oxidación. | ICP-OES | Pérdida de ignición | 0.27 | 30.28 | 0.66 | 0.14 | 20.83 | 0.04 | 0.09 | 0.26 | 3.17 | 0.01 | 43.28 | >18 | RGB (255, 0, 255) | 14
82 | GE34A-8: Prospección por magnesio en el centro del Perú | 21k-RNM22-085B | Dolomía | Cerro Jatunjirca I | 383766 | 8850153 | 18 | -10.40013 | -76.06184 | GE34A-8 | Quimica - Ingemmet | Nº039-2023-INGEMMET/DL-LQ | Secuencias calcáreas conformado por calizas espáticas finas gris oscura con leve a sin efervescencia al reaccionar con el HCl, grosor de 16 a 18 m en estratos delgados entre 0.3 a 0.4 m, infrayace a caliza espática fina gris clara con nódulos de cherts y nódulos de calcita y dolomita (1-2 cm) en estratos delgados 0.15 a 0.20 m grosor de 18 m. El rumbo y buzamiento en la base es N72°O, luego en calizas con nódulos dolomitizada N15°O y 56°SO. Potencia evaluado 36 a 38 m. | ICP-OES | Pérdida de ignición | 0.52 | 29.02 | 0.35 | 0.18 | 19.62 | 0.08 | 0.09 | 0.34 | 5.89 | 0.02 | 43.6 | >18 | RGB (255, 0, 255) | 14
83 | GE34A-8: Prospección por magnesio en el centro del Perú | 21k-RNM22-086B | Dolomía | Cerro Jatunjirca II | 383747 | 8850097 | 18 | -10.40063 | -76.06202 | GE34A-8 | Quimica - Ingemmet | Nº039-2023-INGEMMET/DL-LQ | Secuencias calcáreas dolomitizadas conformado por calizas espáticas finas y recristalizadas gris clara a blanquecina con muy leve a sin efervescencia al reaccionar con el HCl en estratos gruesos a muy gruesos de 2 a 3 m macizo rocoso, masivo. Su potencia es de 67 m con rumbo y buzamiento N24°O y 54°SO. | ICP-OES | Pérdida de ignición | 0.1 | 31.28 | 0.25 | 0.13 | 21.18 | 0.06 | 0.1 | 0.1 | 0.72 | 0.03 | 45.01 | >18 | RGB (255, 0, 255) | 14
84 | GE34A-8: Prospección por magnesio en el centro del Perú | 22k-RNM22-087B | Dolomía | Cerro Uchunguyo | 368549 | 8829755 | 18 | -10.58408 | -76.20154 | GE34A-8 | Quimica - Ingemmet | Nº039-2023-INGEMMET/DL-LQ | Secuencias calcáreas parte (superior inferior) de la Formación Chambará conformado por calizas gris clara, textura espática fina, moderadamente a altamente resistente y compacta siendo silicificada, leve efervescencia al reaccionar con el HCl, en estratos delgados a medianos 0.30 a 0.80m de grosor con algunos venillas de calcita con matriz silícea. Potencia de 60m, rumbo y buzamiento promedio N3°O y 58°NE. | ICP-OES | Pérdida de ignición | 0.26 | 31.69 | 0.31 | 0.13 | 19.96 | 0.08 | 0.08 | <0.01 | 0.94 | <0.01 | 46.12 | >18 | RGB (255, 0, 255) | 14
85 | GE34A-8: Prospección por magnesio en el centro del Perú | 22k-RNM22-088B | Caliza | Tayacala | 366646 | 8835103 | 18 | -10.53566 | -76.21875 | GE34A-8 | Quimica - Ingemmet | Nº039-2023-INGEMMET/DL-LQ | Secuencias calcáreas parte inferior de la Formación Chambará conformado por calizas micríticas gris oscuro, es estratos delgados 0.10 a 0.20m de grosor, con moderada a alta efervescencia al reaccionar con HCl. Este paquete infrayace a calizas silicificadas en estratos muy gruesos a bancos, moderadamente a compacto y dúctil , rápida efervescencia con venillas de carbonato de Cu. | ICP-OES | Pérdida de ignición | 0.52 | 51.34 | 0.34 | 0.19 | 1.91 | 0.33 | 0.11 | <0.01 | 2.92 | 0.02 | 41.83 | 0 - 10 | RGB( 0, 102, 255) | 10
86 | GE34A-8: Prospección por magnesio en el centro del Perú | 22k-RNM22-089B | Caliza | Cerro Chipian I | 370303 | 8816369 | 18 | -10.70518 | -76.18598 | GE34A-8 | Quimica - Ingemmet | Nº039-2023-INGEMMET/DL-LQ | Calizas dolomíticas espáticas finas a medias color beige, a veces con tonalidad amarillenta de estratos medianos entre 0.40 a 0.80m grosor a estratos gruesos de 0.80 a 1.50m, con leve a moderada efervescencia al reaccionar con el HCl. Potencia de 38m. El rumbo y buzamiento promedio N16°E y 72°NO. | ICP-OES | Pérdida de ignición | 0.19 | 54.09 | 0.08 | 0.14 | 0.36 | <0.01 | 0.06 | 0.05 | 1.98 | <0.01 | 42.23 | 0 - 10 | RGB( 0, 102, 255) | 10
87 | GE34A-8: Prospección por magnesio en el centro del Perú | 22k-RNM22-090B | Caliza | Cerro Chipian II | 370323 | 8816367 | 18 | -10.7052 | -76.1858 | GE34A-8 | Quimica - Ingemmet | Nº039-2023-INGEMMET/DL-LQ | Calizas espáticas finas dolomíticas y parte silicificada color beige, en estratos medianos a gruesos entre 0.40 a 1.20m, con leve a moderado y lenta efervescencia al reaccionar con el HCl. Potencia de 14 a 15m. Rumbo y buzamiento N28°E y 68°NO. | ICP-OES | Pérdida de ignición | 0.18 | 55.41 | 0.06 | 0.07 | 0.25 | <0.01 | 0.06 | 0.04 | 1.78 | <0.01 | 42.03 | 0 - 10 | RGB( 0, 102, 255) | 10
88 | GE34A-8: Prospección por magnesio en el centro del Perú | 22k-RNM22-091B | Caliza | Palca I | 370702 | 8810794 | 18 | -10.75561 | -76.18253 | GE34A-8 | Quimica - Ingemmet | Nº039-2023-INGEMMET/DL-LQ | Calizas micríticas beige con alguna tonalidad rojiza con moderada a leve efervescencia al reaccionar con el HCl, con olor a Kerógeno con estratos gruesos a mediados, en contacto con su parte superior con caliza espáticas medias ferruginosas, grosor 1.05m color rojizo amarillento con moderada efervescencia, mientras en su parte inferior entra en contacto con calizas nodulares (cherts) en estratos delgados, grosor 3.5m. | ICP-OES | Pérdida de ignición | 0.23 | 52.25 | 0.28 | 0.16 | 0.92 | 0.02 | 0.06 | 0.02 | 3.14 | <0.01 | 42.1 | 0 - 10 | RGB( 0, 102, 255) | 10
89 | GE34A-8: Prospección por magnesio en el centro del Perú | 22k-RNM22-092B | Caliza | Palca II | 370802 | 8810810 | 18 | -10.75547 | -76.18162 | GE34A-8 | Quimica - Ingemmet | Nº039-2023-INGEMMET/DL-LQ | Calizas espáticas finas gris claro y beige, de moderada a leve efervescencia al reaccionar con el HCl con algunos horizontes de calizas ferruginosas de moderada a leve efervescencia. Por debajo y por encima entra en contacto con calizas nodulares (cherts) en estratos delgados, plegados. Rumbo y buzamiento N6°O y 78°SO. | ICP-OES | Pérdida de ignición | 0.2 | 53.36 | 0.18 | 0.13 | 0.49 | 0.01 | 0.06 | 0.09 | 2.04 | <0.01 | 42.51 | 0 - 10 | RGB( 0, 102, 255) | 10
90 | GE34A-8: Prospección por magnesio en el centro del Perú | 22k-RNM22-093B | Caliza | Acomachay I | 378992 | 8810483 | 18 | -10.7587 | -76.10673 | GE34A-8 | Quimica - Ingemmet | Nº039-2023-INGEMMET/DL-LQ | Secuencias calcáreas conformadas pro calizas micríticas beige a blanquecina leve a moderada efervescencia al HCl, entre en contacto en la parte superior inferior con una capa de 14m de calizas espática fina a beige pulverulenta, leve efervescencia al HCl con algunos nódulos de cherts, encontrándose plegadas, mientras en la parte superior entra en contacto con calizas micríticas beige, con moderada y lenta efervescencia al HCl, grosor de 7m. Presenta una orientación promedio N40°E/25°NO y plegado N5°O y 40°SO. | ICP-OES | Pérdida de ignición | 0.22 | 43.72 | 0.08 | 0.17 | 10.16 | <0.01 | 0.08 | <0.01 | 1.14 | <0.01 | 44.21 | 10 - 18 | RGB (0, 230, 0) | 12
91 | GE34A-8: Prospección por magnesio en el centro del Perú | 22k-RNM22-094B | Dolomía | Acomachay II | 378881 | 8810488 | 18 | -10.75865 | -76.10775 | GE34A-8 | Quimica - Ingemmet | Nº039-2023-INGEMMET/DL-LQ | Secuencias calcáreas de calizas micríticas beige clara y oscura con leve a moderada efervescencia al reaccionar con HCl entra en contacto con un grosor de 8m de calizas beige con algunos nódulos de cherts. Potencia de 22m. Rumbo y buzamiento promedio N20°E y 24°NO. | ICP-OES | Pérdida de ignición | 0.29 | 33.08 | 0.12 | 0.23 | 18.79 | 0.01 | 0.14 | <0.01 | 2.04 | 0.01 | 44.86 | >18 | RGB (255, 0, 255) | 14
92 | GE34A-8: Prospección por magnesio en el centro del Perú | 22k-RNM22-095B | Dolomía | Chacancha I | 386746 | 8802842 | 18 | -10.82804 | -76.03606 | GE34A-8 | Quimica - Ingemmet | Nº039-2023-INGEMMET/DL-LQ | Alternancia de calizas espáticas finas beige con tonalidad parda de leve efervescencia al reaccionar con el HCl, con calizas micríticas pardas y grises de moderada efervescencia al reaccionar con el HCl. Estas secuencias calcáreas predominan las calizas beige respecto a las pardas y grises de 3:1. Por encima de este paquete entra en contacto con calizas beige, pardo y gris con una proporción 1:1, grosor de 15m y esta a su vez entra en contacto con calizas nodulares (cherts), grosor de 20m y en la parte tope conforman calizas micríticas negras, 65m. | ICP-OES | Pérdida de ignición | 0.17 | 36.91 | 0.15 | 0.21 | 15.26 | 0.01 | 0.1 | <0.01 | 1.57 | <0.01 | 44.73 | 10 - 18 | RGB (0, 230, 0) | 12
93 | GE34A-8: Prospección por magnesio en el centro del Perú | 22k-RNM22-096B | Caliza | Chacancha II | 386888 | 8802884 | 18 | -10.82766 | -76.03476 | GE34A-8 | Quimica - Ingemmet | Nº039-2023-INGEMMET/DL-LQ | Alternancia de calizas micríticas gris y pardas que predominan más que las calizas espáticas finas beige pulverulento de leve efervescencia al reaccional con el HCl. Por debajo entra en contacto con calizas espáticas medias a gruesas a recristalizada gris clara a blanquecina, a veces gris oscura. Potencia de 28m. El rumbo y buzamiento de los estratos es N20°O y 38°SO. | ICP-OES | Pérdida de ignición | 0.31 | 47.6 | 0.13 | 0.21 | 6.09 | 0.01 | 0.09 | 0.02 | 2.45 | 0.01 | 42.5 | 0 - 10 | RGB( 0, 102, 255) | 10
94 | GE34A-8: Prospección por magnesio en el centro del Perú | 22k-RNM22-097B | Dolomía | Chacancha III | 387106 | 8802843 | 18 | -10.82804 | -76.03277 | GE34A-8 | Quimica - Ingemmet | Nº039-2023-INGEMMET/DL-LQ | Secuencias calcáreas conformado por calizas espáticas media a recristalizada, granular, color gris clara a blanquecina, a veces gris oscura de leve a sin efervescencia al reaccionar con el HCl, en estratos medianos a gruesos entre 0.60 a 1.50m de grosor, presenta una morfología cóncava y ondulada. Potencia de 102m. El rumbo y buzamiento es N32°O y 46°SO. | ICP-OES | Pérdida de ignición | 0.05 | 29.43 | 0.5 | 0.14 | 21.79 | 0.06 | 0.11 | 0.08 | 1.42 | <0.01 | 46.42 | >18 | RGB (255, 0, 255) | 14
95 | GE34A-8: Prospección por magnesio en el centro del Perú | 22m-RNM22-098B | Dolomía | Cantarizú | 457363 | 8823606 | 18 | -10.64174 | -75.38983 | GE34A-8 | Quimica - Ingemmet | Nº039-2023-INGEMMET/DL-LQ | Macizo rocoso calcáreo muy lentamente fracturado y triturado convirtiéndose en ripios de gravas y gravillas con presencia de 80%, el resto conforma limos y arenas producto de la intensa meteorización de las calizas y materia orgánica de 1.8 a 2.5m, máximo de 7a 8m de ancho. La potencia de esta dolomía 40m. Este material es tipo dolomía gris oscuro (GSD) no efervece al reaccionar en el HCl. | ICP-OES | Pérdida de ignición | 0.17 | 29.53 | 0.84 | 0.16 | 20.67 | 0.16 | 0.12 | 0.02 | 1.71 | <0.01 | 45.68 | >18 | RGB (255, 0, 255) | 14
96 | GE34A-8: Prospección por magnesio en el centro del Perú | 22m-RNM22-099B | Dolomía | San José | 453056 | 8827636 | 18 | -10.60524 | -75.42915 | GE34A-8 | Quimica - Ingemmet | Nº039-2023-INGEMMET/DL-LQ | Secuencias calcáreas conformado por estratos gruesos de 1 a 1.5m de calizas micríticas gris con leve efervescencia al reaccionar con el HCl. Potencia de 16 y 19m, interestratificado por estratos entre 0.15 a 0.20 y de 0.30 a 0.40m de calizas micríticas gris oscura, leve a moderada silicificación de moderada a leve efervescencia al reaccionar con el HCl. Rumbo y buzamiento N36°O y 52°NE. | ICP-OES | Pérdida de ignición | 0.18 | 27.55 | 0.13 | 0.16 | 17.13 | 0.52 | 0.07 | 0.24 | 14.02 | <0.01 | 39.76 | 10 - 18 | RGB (0, 230, 0) | 12

## Elem menores & trazas
N | Código_proyecto | Código_muestra | Sustancia | Nombre_lugar | Este | Norte | Zona | Latitud | Longitud | Proyecto | Laboratorio | N° Reporte/Informe | Geología | Análisis de elementos mayores y menores | Análisi de elementos traza (tierras raras) | Sulfitos (SO3) | Ag _ppm | Al_porc | As_ppm | Ba_ppm | Be_ppm | Bi_ppm | Ca_porc | Cd_ppm | Ce_ppm | Co_ppm | Cr_ppm | Cs_ppm | Cu_ppm | Dy_ppm | Er_ppm | Eu_ppm | Fe_porc | Ga_ppm | Gd_ppm | Hf_ppm | Ho_ppm | In_ppm | K_porc | La_ppm | Li_ppm | Lu_ppm | Mg_porc | Mn_porc | Mo_ppm | Na_porc | Nb_ppm | Nd_ppm | Ni_ppm | P_porc | Pb_ppm | Pr_ppm | Rb_ppm | Sb_ppm | Sc_ppm | Si_porc | Sm_ppm | SO3_porc | Sr_ppm | Ta_ppm | Tb_ppm | Th_ppm | Ti_porc | Tl_ppm | Tm_ppm | U_ppm | V_ppm | W_ppm | Y_ppm | Yb_ppm | Zn_ppm | Zr_ppm
1 | GE34A-8: Prospección por magnesio en el centro del Perú | 19l-RNM-001B | Fosfato | Pozo Azul | 393659 | 8985134 | 18 | -9.17973 | -75.967931 | GE34A-8 | Quimica - Ingemmet | N°056-2022-INGEMMET/DL-LQ | Calizas arcillosas pardas con leve a moderada efervescencia al reaccionar con el acido clorhídrico (HCl), en estratos muy delgados a delgados entre 0.02 a 0.2 m de grosor interestratificado con calizas negruzcas tipo boudinage. En la parte media de la sección, existe desmoronamiento a suelo residual tipo arcilloso limoso de 3 m, mientras en la parte superior aflora calizas beige muy delgados de 0.10 m de grosor, potencia de 4 m, mientras en el tope afloran calizas de estratos medianos entre 0.5 a 0.7 m, potencia de 8 m. Pertenece a la Formación Chonta. | ICP-OES | ICP-MS | Determinación gravimétrica de azufre | 0.7 | 2.72 | 14 | 94 | 1 | <10 | 16.34 | <1 | 26.8 | 3 | 118 | 2.93 | 20 | 2.8 | 2 | 0.6 | 1.2 | 7.1 | 3.2 | 1.4 | 0.6 | <0.2 | 0.99 | 18 | 13 | 0.31 | 0.25 | 0.02 | <2 | 0.04 | 4.3 | 14.1 | 36 | 0.5 | 15 | 3.6 | 38 | <2 | <5 | 21.57 | 2.7 | 0.13738 | 325 | <0.5 | 0.5 | 4.1 | 0.16 | 0.7 | 0.3 | 4.6 | 131 | <5 | 27 | 2 | 132 | 57
2 | GE34A-8: Prospección por magnesio en el centro del Perú | 19l-RNM-002B | Caliza | Marona | 395057 | 8982662 | 18 | -9.20212 | -75.955268 | GE34A-8 | Quimica - Ingemmet | N°056-2022-INGEMMET/DL-LQ | Calizas gris clara con tonalidad beige, masivo, estratos muy gruesos a bancos entre 3 a 5 m. No se observa la estratificación en el punto evaluado. Potencia de más de 25 m. Entra en contacto con deposito coluvial y residual de fragmentos de calizas con niveles de explotación tipo rajo abierto suspendida. | ICP-OES | ICP-MS | Determinación gravimétrica de azufre | <0.5 | 0.11 | <5 | 23 | <0.6 | <10 | 39.25 | <1 | 1.2 | <1 | 4 | 0.14 | <2 | 0.1 | <0.1 | <0.1 | 0.09 | 0.3 | 0.1 | <0.2 | <0.1 | <0.2 | 0.03 | <2 | <2 | <0.15 | 0.2 | 0.02 | <2 | 0.02 | <0.5 | 0.6 | <5 | 0.05 | <5 | 0.1 | <2 | <2 | <5 | 0.38 | 0.1 | 0.13738 | 530 | <0.5 | <0.1 | 0.2 | <0.01 | 0.6 | <0.1 | 1.3 | <10 | <5 | <5 | <0.1 | 21 | 8
3 | GE34A-8: Prospección por magnesio en el centro del Perú | 19l-RNM-003B | Dolomía | Río Negro | 398775 | 8973313 | 18 | -9.286758 | -75.921647 | GE34A-8 | Quimica - Ingemmet | N°056-2022-INGEMMET/DL-LQ | Calizas gris clara a pardas, espáticas medias, granulares, en estratos muy gruesos a bancos, con algunos estratos con venillas de dolomitas, textura tipo fluidal, "zebra", con leve efervescencia al reaccionar con el HCl. Potencia max de 8 m. Al golpear la picota tiene olor a fétido. Pertenece al Grupo Pucará. Por encima existen calizas margosas, pardas a gris oscuro, parte silicificadas (cherts), en estratos muy delgadas entre 0.01 a 0.05 m, con rumbo y buzamiento N, 56°E | ICP-OES | ICP-MS | Determinación gravimétrica de azufre | <0.5 | 0.02 | <5 | <5 | <0.6 | <10 | 21.48 | <1 | <0.5 | <1 | 3 | <0.05 | <2 | <0.1 | <0.1 | <0.1 | 0.04 | <0.3 | <0.1 | <0.2 | <0.1 | <0.2 | <0.01 | <2 | <2 | <0.15 | 12.71 | 0.01 | <2 | 0.02 | <0.5 | 0.2 | <5 | 0.01 | <5 | <0.1 | <2 | <2 | <5 | 0.75 | <0.1 | 0.13738 | 50 | <0.5 | <0.1 | <0.2 | <0.01 | <0.5 | <0.1 | 0.9 | <10 | <5 | <5 | <0.1 | <1 | 5
4 | GE34A-8: Prospección por magnesio en el centro del Perú | 20l-RNM-004B | Dolomía | Puente Chinchayvito I | 396850 | 8948328 | 18 | -9.512669 | -75.939782 | GE34A-8 | Quimica - Ingemmet | N°056-2022-INGEMMET/DL-LQ | Calizas dolomíticas gris a pardo en estratos medianos a gruesos entre 0.3 a 0.5 m de espesor, por debajo capas de brechas calcáreas entre 0.8 1 m y calizas dolomíticas gris clara a beige entre 1.2 a 1.5 m. Potencia de 5.5 m. No efervece al reaccionar con el ácido clorhídrico (HCl). Pertenece al Grupo Pucará. | ICP-OES | ICP-MS | Determinación gravimétrica de azufre | <0.5 | 0.02 | <5 | <5 | <0.6 | <10 | 21.95 | <1 | <0.5 | <1 | 2 | <0.05 | <2 | <0.1 | <0.1 | <0.1 | 0.03 | <0.3 | <0.1 | <0.2 | <0.1 | <0.2 | 0.01 | <2 | <2 | <0.15 | 12.93 | <0.01 | <2 | 0.03 | <0.5 | 0.2 | <5 | 0.04 | <5 | <0.1 | <2 | <2 | <5 | 0.42 | <0.1 | 0.13738 | 48 | <0.5 | <0.1 | <0.2 | <0.01 | <0.5 | <0.1 | 1.1 | <10 | <5 | <5 | <0.1 | <1 | 8
5 | GE34A-8: Prospección por magnesio en el centro del Perú | 20l-RNM-005B | Dolomía | Puente Chinchayvito II | 396879 | 8948324 | 18 | -9.512705 | -75.939517 | GE34A-8 | Quimica - Ingemmet | N°056-2022-INGEMMET/DL-LQ | Calizas dolomíticas gris clara a beige con tonalidad amarillenta, con leve a moderada meteorización, interestratificada con brechas calcáreas entre 0.8 a 1 m de espesor. Potencia de 1.5 m. Posee una muy leve efervescencia al reaccionar con el HCl. Pertenece al Grupo Pucará. | ICP-OES | ICP-MS | Determinación gravimétrica de azufre | <0.5 | 0.04 | <5 | <5 | <0.6 | <10 | 21.63 | <1 | 1 | <1 | 3 | <0.05 | <2 | <0.1 | <0.1 | <0.1 | 0.03 | <0.3 | <0.1 | <0.2 | <0.1 | <0.2 | <0.01 | <2 | <2 | <0.15 | 12.53 | 0.01 | <2 | 0.04 | <0.5 | 0.3 | <5 | 0.03 | <5 | 0.1 | <2 | <2 | <5 | 0.42 | <0.1 | 0.13738 | 43 | <0.5 | <0.1 | <0.2 | <0.01 | <0.5 | <0.1 | 0.9 | <10 | <5 | <5 | <0.1 | <1 | 5
6 | GE34A-8: Prospección por magnesio en el centro del Perú | 20l-RNM-006B | Caliza | Santa Rita Sur | 404332 | 8937393 | 18 | -9.611739 | -75.871872 | GE34A-8 | Quimica - Ingemmet | N°056-2022-INGEMMET/DL-LQ | Calizas dolomíticas beige con alguna tonalidad gris, plegadas, espáticas medias, subverticales, en estratos delgados a medianos entre 0.15 a 0.30 m. Potencia de 2.5 a 3 m. Por encima presenta calizas gris oscura micríticas con alto contenido de venillas milimétricas a centimétrica paralelas y cortando la estratificación. Existen diaclasas con otro sistema de fracturamiento rellenado con venillas de calcita que cortan a las calizas dolomíticas, con un rumbo y buzamiento N88°E y 84°SE. Pertenece al Grupo Pucará. | ICP-OES | ICP-MS | Determinación gravimétrica de azufre | <0.5 | 0.54 | <5 | 48 | <0.6 | <10 | 35.91 | <1 | 7.2 | <1 | 7 | 0.18 | 2 | 0.6 | 0.4 | 0.2 | 0.3 | 1.7 | 0.7 | 0.6 | 0.1 | <0.2 | 0.13 | 5 | 6 | <0.15 | 0.17 | 0.02 | <2 | 0.2 | 1.2 | 3.1 | <5 | 0.02 | <5 | 0.8 | 3 | <2 | <5 | 2.26 | 0.6 | 0.20607 | 1966 | <0.5 | 0.1 | 1 | 0.04 | <0.5 | <0.1 | 3.5 | <10 | <5 | <5 | 0.4 | <1 | 24
7 | GE34A-8: Prospección por magnesio en el centro del Perú | 19l-RNM-007B | Caliza | Cayumba | 394946 | 8950524 | 18 | -9.492762 | -75.957072 | GE34A-8 | Quimica - Ingemmet | N°056-2022-INGEMMET/DL-LQ | Fragmento de roca caliza gris oscura y dolomía blanquecina, estructura bandeada, textura fluidal, "zebra", centimétrica, de leve a moderada efervescencia al reaccionar con el HCl, de la matriz micrítica gris oscura y sin efervescencia al reaccionar con el HCl, de la matriz espática fina blanquecina, tamaño de 0.3 m de grosor. Frente a este fragmento calcáreo afloran bloques de calizas dolomíticas transportado por gravedad. Pertenece al Grupo Pucará. | ICP-OES | ICP-MS | Determinación gravimétrica de azufre | <0.5 | <0.01 | <5 | <5 | <0.6 | <10 | 27.54 | <1 | <0.5 | <1 | 1 | <0.05 | <2 | <0.1 | <0.1 | <0.1 | 0.02 | <0.3 | <0.1 | <0.2 | <0.1 | <0.2 | <0.01 | <2 | <2 | <0.15 | 0.9 | <0.01 | <2 | 0.02 | <0.5 | <0.1 | <5 | 0.02 | <5 | <0.1 | <2 | <2 | <5 | 12.37 | <0.1 | 0.13738 | 358 | <0.5 | <0.1 | <0.2 | <0.01 | <0.5 | <0.1 | 1.1 | <10 | <5 | <5 | <0.1 | <1 | <5
8 | GE34A-8: Prospección por magnesio en el centro del Perú | 19l-SNM-008B | Dolomía | Pacífico I | 393016 | 8961781 | 18 | -9.39091 | -75.974367 | GE34A-8 | Quimica - Ingemmet | N°056-2022-INGEMMET/DL-LQ | Depósito residual conformado por arenas limosas magnesianas con algunos fragmentos de calizas dolomíticas y/o dolomías, con una altura que varía de 4.5 a 10 m y un ancho de 15 a 20 m. Entra en contacto por debajo de calizas dolomíticas beige, con muy alto grado de fracturamiento a brechada, textura bandeado, sin efervescencia al reaccionar con el acido clorhídrico (HCl). Por encima afloran fragmentos de roca dolomía de 0.3, 0.2 y 0.1 m, fragmentos subangulosos. Potencia de 2.5 m. Pertenece al Grupo Pucará. | ICP-OES | ICP-MS | Determinación gravimétrica de azufre | <0.5 | 0.01 | <5 | <5 | <0.6 | <10 | 20.79 | <1 | <0.5 | <1 | 2 | 0.05 | <2 | <0.1 | <0.1 | <0.1 | 0.07 | <0.3 | <0.1 | <0.2 | <0.1 | <0.2 | <0.01 | <2 | <2 | <0.15 | 12.29 | 0.02 | <2 | 0.04 | <0.5 | 0.2 | <5 | 0.06 | <5 | <0.1 | <2 | <2 | <5 | 0.43 | <0.1 | <0.01 | 37 | <0.5 | <0.1 | <0.2 | <0.01 | <0.5 | <0.1 | 0.8 | <10 | <5 | <5 | <0.1 | <1 | <5
9 | GE34A-8: Prospección por magnesio en el centro del Perú | 19l-RNM-009B | Dolomía | Pacífico II | 393010 | 8961780 | 18 | -9.390919 | -75.974421 | GE34A-8 | Quimica - Ingemmet | N°056-2022-INGEMMET/DL-LQ | Caliza dolomítica y/o dolomía blanquecina a beige, textura fluidal (WSD), tipo "zebra", cuyo macizo rocoso posee muy alto grado de fracturamiento a brechada, debido al diaclasamiento y laminación paralelo a la estratificación de las dolomitas muy delgadas. Potencia de 1.5 m. En su parte superior se encuentra un deposito residual tipo arena limosa, con fragmentos de dolomías, producto del grado de meteorización física de la roca caja. Además infrayace a dolomita blanquecina altamente fracturado a suelo limoso arenoso amarillento de 1.2 m de espesor. Pertenece al Grupo Pucará. | ICP-OES | ICP-MS | Determinación gravimétrica de azufre | <0.5 | <0.01 | <5 | <5 | <0.6 | <10 | 21.16 | <1 | <0.5 | <1 | 3 | <0.05 | <2 | <0.1 | <0.1 | <0.1 | 0.06 | <0.3 | <0.1 | <0.2 | <0.1 | <0.2 | <0.01 | <2 | <2 | <0.15 | 12.19 | 0.02 | <2 | 0.04 | <0.5 | 0.1 | <5 | 0.03 | <5 | <0.1 | <2 | <2 | <5 | 0.49 | <0.1 | 0.06869 | 33 | <0.5 | <0.1 | <0.2 | <0.01 | <0.5 | <0.1 | 0.7 | <10 | <5 | <5 | <0.1 | <1 | 6
10 | GE34A-8: Prospección por magnesio en el centro del Perú | 19l-RNM-010B | Dolomía | Pacífico III | 393021 | 8961769 | 18 | -9.391019 | -75.974322 | GE34A-8 | Quimica - Ingemmet | N°056-2022-INGEMMET/DL-LQ | Afloramiento de rocas calcáreas tipo caliza dolomíticas y/o dolomía color beige a blanquecino, textura fluidal, tipo zebra, laminaciones paralelos a la estratificación. Por encima entra en contacto con deposito residual. Potencia de 0.9 m. Pertenece al Grupo Pucará. | ICP-OES | ICP-MS | Determinación gravimétrica de azufre | <0.5 | 0.01 | <5 | <5 | <0.6 | <10 | 22.16 | <1 | 0.7 | <1 | 5 | <0.05 | <2 | 0.1 | 0.1 | <0.1 | 0.07 | <0.3 | 0.1 | <0.2 | <0.1 | <0.2 | 0.01 | <2 | <2 | <0.15 | 12.62 | 0.01 | <2 | 0.05 | <0.5 | 0.4 | <5 | 0.22 | <5 | <0.1 | <2 | <2 | <5 | 0.1 | 0.1 | 0.06869 | 45 | <0.5 | <0.1 | <0.2 | <0.01 | <0.5 | <0.1 | 2 | <10 | <5 | <5 | 0.1 | <1 | 9
11 | GE34A-8: Prospección por magnesio en el centro del Perú | 19l-RNM-011B | Dolomía | Pacífico IV | 393024 | 8961768 | 18 | -9.391028 | -75.974294 | GE34A-8 | Quimica - Ingemmet | N°056-2022-INGEMMET/DL-LQ | Por encima de las calizas dolomíticas y/o dolomías beige a blanquecina afloran rocas calcáreas tipo cherts (sílice) y dolomías en forma bandeada o en laminaciones, textura fluidal, color gris claro a blanquecina, trazas de sulfatos de cobre, sin efervescencia al reaccionar con el HCl, cuyo macizo rocoso se encuentra altamente fracturado y con moderada a leve alteración por silicificación. Potencia promedio de 3 m. Pertenece al Grupo Pucará. | ICP-OES | ICP-MS | Determinación gravimétrica de azufre | <0.5 | <0.01 | <5 | <5 | <0.6 | <10 | 21.92 | <1 | <0.5 | <1 | 3 | <0.05 | <2 | <0.1 | <0.1 | <0.1 | 0.05 | <0.3 | <0.1 | <0.2 | <0.1 | <0.2 | <0.01 | <2 | <2 | <0.15 | 12.8 | 0.02 | <2 | 0.06 | <0.5 | 0.1 | <5 | 0.05 | <5 | <0.1 | <2 | <2 | <5 | 0.26 | <0.1 | <0.01 | 30 | <0.5 | <0.1 | <0.2 | <0.01 | <0.5 | <0.1 | 0.7 | <10 | <5 | <5 | <0.1 | <1 | 6
12 | GE34A-8: Prospección por magnesio en el centro del Perú | 20l-RNM-012B | Dolomía | Puquio I | 399340 | 8943053 | 18 | -9.560434 | -75.917225 | GE34A-8 | Quimica - Ingemmet | N°056-2022-INGEMMET/DL-LQ | Caliza gris oscuro, espática media, granular, blanquecino con venillas entrecruzada de calcita y/o dolomita, textura fluidal. Es un bloque caído del macizo rocoso en contacto con caliza micrítica gris oscura, y ésta a su vez entra en contacto con caliza dolomítica blanquecina a beige. Esta caliza posee una leve a moderada efervescencia la reaccionar con el HCl, a veces muy leve en la matriz. Tamaño del bloque de 1.8 m de altura y 5 m de ancho. | ICP-OES | ICP-MS | Determinación gravimétrica de azufre | <0.5 | 0.01 | <5 | <5 | <0.6 | <10 | 22.77 | <1 | <0.5 | <1 | 2 | <0.05 | <2 | <0.1 | <0.1 | <0.1 | 0.03 | <0.3 | <0.1 | 0.4 | <0.1 | <0.2 | <0.01 | <2 | <2 | <0.15 | 12.78 | 0.01 | <2 | 0.06 | <0.5 | 0.1 | <5 | 0.01 | <5 | <0.1 | <2 | <2 | <5 | <0.01 | <0.1 | 0.06869 | 56 | <0.5 | <0.1 | <0.2 | <0.01 | <0.5 | <0.1 | 1 | <10 | <5 | <5 | <0.1 | <1 | 12
13 | GE34A-8: Prospección por magnesio en el centro del Perú | 20l-RNM-013B | Dolomía | Puquio II | 399351 | 8943051 | 18 | -9.560452 | -75.917125 | GE34A-8 | Quimica - Ingemmet | N°056-2022-INGEMMET/DL-LQ | Calizas dolomíticas y/o dolomías beige blanquecina, textura fluidal, laminaciones en paralelo a la estratificación, cuyo macizo rocoso posee de muy alto a alto grado de fracturamiento, muy leve efervescencia al reaccionar con el acido clorhídrico (HCl). Por debajo entra en contacto con calizas micríticas y calizas dolomíticas grises, espáticas medias. Por encima entra en contacto con depósito aluvial de 1.2 de sobrecarga y de arena limosa como deposito residual, de 1.5 m de potencia. Potencia evaluada de 18 a 20 m. Pertenece al Grupo Pucará. | ICP-OES | ICP-MS | Determinación gravimétrica de azufre | <0.5 | <0.01 | <5 | <5 | <0.6 | <10 | 22.12 | <1 | <0.5 | <1 | 2 | <0.05 | <2 | <0.1 | <0.1 | <0.1 | 0.02 | <0.3 | <0.1 | <0.2 | <0.1 | <0.2 | <0.01 | <2 | <2 | <0.15 | 12.83 | <0.01 | <2 | 0.06 | <0.5 | 0.1 | <5 | 0.02 | <5 | <0.1 | <2 | <2 | <5 | <0.01 | <0.1 | 0.06869 | 25 | <0.5 | <0.1 | <0.2 | <0.01 | <0.5 | <0.1 | 0.3 | <10 | <5 | <5 | <0.1 | <1 | <5
14 | GE34A-8: Prospección por magnesio en el centro del Perú | 20l-SNM-014B | Dolomía | Puquio III | 399397 | 8943068 | 18 | -9.5603 | -75.916705 | GE34A-8 | Quimica - Ingemmet | N°056-2022-INGEMMET/DL-LQ | Arena limosa producto de la intensa meteorización física de las calizas dolomíticas y/o dolomías que se encuentran en contacto. Tiene un grosor de 1.5 m y un ancho de 7 m. Pertenece al Grupo Pucará. | ICP-OES | ICP-MS | Determinación gravimétrica de azufre | <0.5 | 0.04 | <5 | <5 | <0.6 | <10 | 21.87 | <1 | 0.9 | <1 | 4 | 0.15 | <2 | 0.1 | <0.1 | <0.1 | 0.29 | 0.4 | 0.1 | <0.2 | <0.1 | <0.2 | <0.01 | <2 | <2 | <0.15 | 12.41 | 0.04 | <2 | 0.06 | <0.5 | 0.5 | <5 | 0.05 | <5 | 0.1 | <2 | <2 | <5 | 0.14 | <0.1 | 0.06869 | 41 | <0.5 | <0.1 | <0.2 | <0.01 | <0.5 | <0.1 | 1 | <10 | <5 | <5 | <0.1 | 5 | 6
15 | GE34A-8: Prospección por magnesio en el centro del Perú | 20l-RNM-015B | Dolomía | Monopampa I | 416440 | 8915804 | 18 | -9.807249 | -75.761974 | GE34A-8 | Quimica - Ingemmet | N°056-2022-INGEMMET/DL-LQ | Afloramiento calcáreo de calizas dolomíticas, textura espática fina a media, gris claro y gris oscuro, con venillas centimétrica de dolomías, 1 a 3 cm, cortado por veta de calcita y algo de dolomita, de 0.6 m de espesor (N10°O/subverticales). Se encuentra en contacto por debajo de esta secuencia calcárea de calizas micríticas gris oscura a parda de moderada efervescencia al reaccionar con el HC>L, algo ferruginosa, grosor de 6 m. La potencia evaluada es de 2.7 m. Pertenece al Grupo Pucará. | ICP-OES | ICP-MS | Determinación gravimétrica de azufre | <0.5 | 0.02 | <5 | <5 | <0.6 | <10 | 23.06 | <1 | 0.6 | <1 | 2 | 0.05 | <2 | <0.1 | <0.1 | <0.1 | 0.21 | <0.3 | <0.1 | <0.2 | <0.1 | <0.2 | <0.01 | <2 | <2 | <0.15 | 11.77 | 0.07 | <2 | 0.06 | <0.5 | 0.3 | <5 | 0.02 | <5 | <0.1 | <2 | <2 | <5 | 0.28 | <0.1 | 0.06869 | 55 | <0.5 | <0.1 | <0.2 | <0.01 | <0.5 | <0.1 | 1.2 | <10 | <5 | <5 | <0.1 | <1 | <5
16 | GE34A-8: Prospección por magnesio en el centro del Perú | 20l-RNM-016B | Dolomía | Monopampa II | 416401 | 8915879 | 18 | -9.80657 | -75.762328 | GE34A-8 | Quimica - Ingemmet | N°056-2022-INGEMMET/DL-LQ | Calizas dolomíticas blanquecina, textura espática fina a media con venillas milimétricas de dolomita (blanco ahumado) y a veces de calcita (blanco lechoso). Se encuentra interestratificado con calizas micríticas gris oscura, con grosor de 4.5 m. Por debajo de ambas secuencias calcáreas afloran mas de 350 m de potencia de calizas dolomíticas gris oscura, espática media con venillas centimétrica de dolomitas. | ICP-OES | ICP-MS | Determinación gravimétrica de azufre | <0.5 | 0.07 | <5 | <5 | <0.6 | <10 | 21.92 | <1 | 1.2 | <1 | 3 | 0.19 | <2 | <0.1 | <0.1 | <0.1 | 0.31 | 0.4 | <0.1 | <0.2 | <0.1 | <0.2 | 0.02 | <2 | <2 | <0.15 | 11.74 | 0.05 | <2 | 0.07 | <0.5 | 0.5 | <5 | 0.03 | <5 | 0.1 | <2 | <2 | <5 | 0.43 | <0.1 | <0.01 | 69 | <0.5 | <0.1 | <0.2 | <0.01 | <0.5 | <0.1 | 1.3 | <10 | <5 | <5 | <0.1 | <1 | 8
17 | GE34A-8: Prospección por magnesio en el centro del Perú | 20l-RNM-017B | Dolomía | Asención | 416062 | 8913840 | 18 | -9.825003 | -75.765461 | GE34A-8 | Quimica - Ingemmet | N°056-2022-INGEMMET/DL-LQ | Caliza dolomítica espática media a gruesa gris clara, textura fluidal, tipo zebra, con venillas de dolomita blanquecina (WSD), con alto a moderado contenido de dolomitas, muy leve efervescencia al reaccionar con ácido clorhídrico (HCl). Potencia de 5.5 m y una longitud de más de 40 m. Macizo rocoso calcáreo triturado a alto grado de fracturamiento. Pertenece al Grupo Pucará. | ICP-OES | ICP-MS | Determinación gravimétrica de azufre | <0.5 | <0.01 | <5 | <5 | <0.6 | <10 | 22.42 | <1 | <0.5 | <1 | 2 | <0.05 | <2 | <0.1 | <0.1 | <0.1 | 0.02 | <0.3 | <0.1 | <0.2 | <0.1 | <0.2 | <0.01 | <2 | <2 | <0.15 | 12.74 | 0.01 | <2 | 0.05 | <0.5 | 0.2 | <5 | 0.06 | <5 | <0.1 | <2 | <2 | <5 | 0.1 | <0.1 | <0.01 | 45 | <0.5 | <0.1 | <0.2 | <0.01 | <0.5 | <0.1 | 1.7 | <10 | <5 | <5 | <0.1 | <1 | <5
18 | GE34A-8: Prospección por magnesio en el centro del Perú | 21k-RNM-018B | Dolomía | Chanayoc | 349954 | 8865976 | 18 | -10.255888 | -76.370051 | GE34A-8 | Quimica - Ingemmet | N°056-2022-INGEMMET/DL-LQ | Calizas algo dolomíticas y silicificadas, moderadamente compacta, gris oscura, con venillas de calcita y/o algo de dolomita, en estratos delgados a medianos entre 0.4 a 0.8 m. Por debajo de este paquete calcáreo silicificado, con muy leve efervescencia al reaccionar con el acido clorhídrico (HCl), interestratificado con diques (2) andesíticos de 0.9 y 2.5 m y calizas gris oscuras ferruginosas y silicificadas. Potencia evaluada de 6 m. Pertenece al Grupo Pucará. | ICP-OES | ICP-MS | Determinación gravimétrica de azufre | <0.5 | 0.19 | <5 | <5 | <0.6 | <10 | 20.78 | <1 | 3 | <1 | 6 | 0.19 | <2 | 0.2 | 0.1 | <0.1 | 0.21 | 0.7 | 0.3 | <0.2 | <0.1 | <0.2 | 0.2 | 2 | <2 | <0.15 | 10.99 | 0.05 | <2 | 0.14 | <0.5 | 1.3 | 5 | 0.16 | 9 | 0.3 | 3 | <2 | <5 | 3.32 | 0.2 | <0.01 | 37 | <0.5 | <0.1 | 0.3 | <0.01 | <0.5 | <0.1 | 1.2 | <10 | <5 | <5 | 0.1 | 40 | 11
19 | GE34A-8: Prospección por magnesio en el centro del Perú | 20k-RNM-019B | Serpentina | Limapampa | 348190 | 8905861 | 18 | -9.895184 | -76.384615 | GE34A-8 | Quimica - Ingemmet | N°056-2022-INGEMMET/DL-LQ | Serpentina fibroso, color verde esmeralda, emplazado en esquistos verdosos en concordancia con la esquistosidad de los metamórficos. Potencia evaluada de 0.6 m. Pertenece al Complejo del Marañón (NP-cm-esq., gn). | ICP-OES | ICP-MS | Determinación gravimétrica de azufre | <0.5 | 0.52 | 6 | 19 | <0.6 | <10 | 0.04 | <1 | 2.5 | 97 | 763 | 0.52 | 22 | 1.3 | 0.7 | <0.1 | 4.19 | 1.4 | 1.2 | 0.2 | 0.3 | <0.2 | 0.02 | <2 | <2 | <0.15 | 20.27 | 0.13 | <2 | 0.06 | <0.5 | 2.6 | 1855 | <0.01 | <5 | 0.4 | <2 | <2 | 5 | 19.9 | 0.9 | <0.01 | <2 | <0.5 | 0.2 | <0.2 | 0.02 | <0.5 | 0.1 | <0.1 | 31 | <5 | 5 | 0.7 | 43 | 11
20 | GE34A-8: Prospección por magnesio en el centro del Perú | 20j-RNM-020B | Dolomía | Avanza | 303376 | 8918779 | 18 | -9.776472 | -76.792599 | GE34A-8 | Quimica - Ingemmet | N°056-2022-INGEMMET/DL-LQ | Calizas micríticas a espáticas finas, beige, algo dolomíticas, con leve a moderada efervescencia al reaccionar con el acido clorhídrico (HCl) interestratificado con calizas brechadas y silicificadas. Potencia de 8 m. Rumbo y buzamiento N20°E y 34°NO. Pertenece al Grupo Pucará. | ICP-OES | ICP-MS | Determinación gravimétrica de azufre | <0.5 | 0.27 | 8 | 12 | <0.6 | <10 | 23.82 | <1 | 5.5 | 2 | 6 | 0.32 | <2 | 0.7 | 0.4 | <0.1 | 0.59 | 0.8 | 0.7 | 0.2 | 0.1 | <0.2 | 0.05 | 3 | 4 | <0.15 | 9.36 | 0.04 | 2 | 0.07 | 0.6 | 2.7 | 9 | 0.03 | 32 | 0.7 | 2 | <2 | <5 | 1.66 | 0.6 | <0.01 | 376 | <0.5 | 0.1 | 0.7 | 0.01 | <0.5 | <0.1 | 4.2 | <10 | <5 | <5 | 0.3 | 1 | 9
21 | GE34A-8: Prospección por magnesio en el centro del Perú | 21j-RNM-021B | Dolomía | Tinyayoc | 303016 | 8917381 | 18 | -9.789093 | -76.795948 | GE34A-8 | Quimica - Ingemmet | N°056-2022-INGEMMET/DL-LQ | Calizas dolomíticas, espáticas media, gris clara a beige, en contacto por debajo de brechas calcáreas y estas a su vez entra en contacto con rocas riodaciticas tipo pórfido. Son estratos subhorizontales. Potencia de más de 10 m. | ICP-OES | ICP-MS | Determinación gravimétrica de azufre | <0.5 | 0.43 | <5 | 9 | <0.6 | <10 | 24.27 | <1 | 1.6 | <1 | 8 | 0.23 | <2 | 0.3 | 0.1 | <0.1 | 0.25 | 0.8 | 0.3 | 0.4 | <0.1 | <0.2 | 0.07 | <2 | 3 | <0.15 | 10.47 | 0.03 | <2 | 0.09 | <0.5 | 0.8 | <5 | 0.08 | <5 | 0.2 | <2 | <2 | <5 | 0.87 | 0.2 | <0.01 | 46 | <0.5 | <0.1 | 0.6 | 0.02 | <0.5 | <0.1 | 2.8 | <10 | <5 | <5 | 0.1 | 29 | 16
22 | GE34A-8: Prospección por magnesio en el centro del Perú | 20j-RNM-022B | Caliza | Raquinacucho I | 300565 | 8894803 | 18 | -9.99308 | -76.819409 | GE34A-8 | Quimica - Ingemmet | N°056-2022-INGEMMET/DL-LQ | Calizas micríticas a espáticas finas, gris clara a beige, de leve a moderada efervescencia al reaccionar con el ácido clorhídrico (HCl), con venillas milimétricas de calcita y/ dolomita, en estratos delgados a gruesos entre 0.15 a 2.5 m. Potencia promedio estimado de 18 m. Su rumbo y buzamiento es N36°O y 20°SO. Pertenece a la Formación Jumasha. | ICP-OES | ICP-MS | Determinación gravimétrica de azufre | <0.5 | 0.18 | <5 | <5 | <0.6 | <10 | 37.45 | <1 | 2.1 | <1 | 4 | 0.13 | <2 | 0.2 | <0.1 | <0.1 | 0.12 | 0.5 | 0.2 | 0.2 | <0.1 | <0.2 | 0.06 | 2 | <2 | <0.15 | 0.38 | <0.01 | <2 | 0.06 | 0.6 | 0.9 | <5 | 0.01 | <5 | 0.2 | 2 | <2 | <5 | 1.44 | 0.2 | <0.01 | 321 | <0.5 | <0.1 | 0.3 | 0.01 | <0.5 | <0.1 | 1.2 | <10 | <5 | <5 | <0.1 | 7 | 9
23 | GE34A-8: Prospección por magnesio en el centro del Perú | 20j-RNM-023B | Caliza | Raquinacucho II | 300711 | 8894852 | 18 | -9.992644 | -76.818075 | GE34A-8 | Quimica - Ingemmet | N°056-2022-INGEMMET/DL-LQ | Calizas micríticas a espáticas finas, gris clara a beige, con leve a moderada efervescencia al reaccionar con el acido clorhídrico (HCl), en la matriz calcárea, en estratos medianos a delgados entre 0.8 a 0.2 m. Por debajo de esta secuencia afloran calizas micríticas a espáticas finas gris clara a parda con alto contenido de venillas de calcita y/o dolomitas. Potencia de 17.5 m promedio. Posee un rumbo y buzamiento N39°O y 32°SO. | ICP-OES | ICP-MS | Determinación gravimétrica de azufre | <0.5 | 0.17 | <5 | <5 | <0.6 | <10 | 38.23 | <1 | 2.4 | <1 | 4 | 0.12 | <2 | 0.2 | <0.1 | <0.1 | 0.13 | 0.4 | 0.2 | <0.2 | <0.1 | <0.2 | 0.06 | 2 | <2 | <0.15 | 0.31 | <0.01 | <2 | 0.06 | <0.5 | 1 | <5 | <0.01 | <5 | 0.3 | <2 | <2 | <5 | 0.71 | 0.2 | <0.01 | 254 | <0.5 | <0.1 | 0.3 | 0.01 | <0.5 | <0.1 | 1.4 | <10 | <5 | <5 | <0.1 | 2 | 10
24 | GE34A-8: Prospección por magnesio en el centro del Perú | 20j-RNM-024B | Caliza | Shiqui Grande | 297739 | 8905764 | 18 | -9.893852 | -76.844625 | GE34A-8 | Quimica - Ingemmet | N°056-2022-INGEMMET/DL-LQ | Calizas gris clara, textura espática fina, con venillas de calcita y/o dolomita, leve a moderada efervescencia al reaccionar con el HCl. Potencia entre 25 a 30 m. | ICP-OES | ICP-MS | Determinación gravimétrica de azufre | <0.5 | 0.15 | <5 | 6 | <0.6 | <10 | 38.41 | <1 | 2.1 | <1 | 3 | 0.14 | <2 | 0.1 | <0.1 | <0.1 | 0.1 | 0.4 | 0.2 | <0.2 | <0.1 | <0.2 | 0.06 | 2 | <2 | <0.15 | 0.4 | <0.01 | <2 | 0.06 | 0.6 | 0.9 | <5 | <0.01 | <5 | 0.2 | 2 | <2 | <5 | 0.75 | 0.2 | <0.01 | 311 | <0.5 | <0.1 | 0.3 | 0.01 | <0.5 | <0.1 | 0.7 | <10 | <5 | <5 | <0.1 | <1 | 7
25 | GE34A-8: Prospección por magnesio en el centro del Perú | 20j-RNM-025B | Caliza | Quebrada Jatunracra | 299897 | 8913262 | 18 | -9.826177 | -76.824578 | GE34A-8 | Quimica - Ingemmet | N°056-2022-INGEMMET/DL-LQ | Calizas micríticas beige, moderada a leve efervescencia al reaccionar con el acido clorhídrico (HCl), en estratos delgados entre 0.05 a 0.15 m, subverticales, plegados, formándose anticlinal. Entra en contacto en su parte superior con limoarcillitas con algunas intercalaciones de calizas. Potencia de 18 m. Su rumbo y buzamiento es N16°O y 76°SO. Pertenece a la Formación Celendín. | ICP-OES | ICP-MS | Determinación gravimétrica de azufre | <0.5 | 0.43 | <5 | 47 | <0.6 | <10 | 36.72 | 2 | 8.2 | <1 | 5 | 0.66 | <2 | 0.5 | 0.3 | 0.1 | 0.27 | 1.2 | 0.7 | 0.6 | 0.1 | <0.2 | 0.15 | 5 | 4 | <0.15 | 0.49 | 0.01 | <2 | 0.07 | 1.2 | 3.5 | <5 | 0.01 | <5 | 0.9 | 7 | <2 | <5 | 1.82 | 0.7 | <0.01 | 599 | <0.5 | 0.1 | 0.9 | 0.02 | <0.5 | <0.1 | 1.4 | <10 | <5 | <5 | 0.3 | 83 | 28
26 | GE34A-8: Prospección por magnesio en el centro del Perú | 20j-RNM-026B | Caliza | Tranca | 297850 | 8909630 | 18 | -9.858909 | -76.843419 | GE34A-8 | Quimica - Ingemmet | N°056-2022-INGEMMET/DL-LQ | Calizas espáticas finas a medias, beige a blanquecina con tonalidad amarillenta con algunas patinas de oxidación. Potencia de 4 m. Por debajo afloran calizas micríticas beige intercaladas con calizas espáticas finas a medias, beige y calizas micríticas gris oscuro, con grosores de 2.5 m, 2 m y 2.5 m, respectivamente. El rumbo y buzamiento de los estratos es N52°O y 85°NE. Pertenece a la Formación Jumasha. | ICP-OES | ICP-MS | Determinación gravimétrica de azufre | <0.5 | 0.33 | 96 | 25 | <0.6 | <10 | 36.22 | <1 | 4.5 | 1 | 5 | 1.14 | <2 | 0.4 | 0.2 | 0.1 | 0.25 | 0.9 | 0.5 | <0.2 | <0.1 | <0.2 | 0.26 | 4 | 5 | <0.15 | 0.79 | 0.01 | <2 | 0.06 | 1.1 | 2.2 | <5 | <0.01 | <5 | 0.6 | 4 | <2 | <5 | 1.58 | 0.4 | <0.01 | 76 | <0.5 | <0.1 | 0.4 | 0.02 | <0.5 | <0.1 | 1.4 | <10 | <5 | <5 | 0.2 | 29 | 6
27 | GE34A-8: Prospección por magnesio en el centro del Perú | 20j-RNM-027B | Caliza | Laguna Verde Cocha | 286638 | 8929661 | 18 | -9.677266 | -76.94457 | GE34A-8 | Quimica - Ingemmet | N°056-2022-INGEMMET/DL-LQ | Calizas espáticas finas gris oscura a gris clara, de leve a moderada efervescencia al reaccionar con el HCl, con halos irregulares de alteración de calizas micríticas a espáticas finas pardas, de moderada a leve efervescencia al reaccionar con el HCL. Los grosores de las calizas grises son 0.8 m, 0.9 m, 4.4 m, 4.4 m, 17.5 m; mientras las calizas pardas son 2.4 m, 3.9 m. Potencia evaluada de 35 m. El rumbo y buzamiento es N16°O y 60°SO. Pertenece a la Formación Jumasha. | ICP-OES | ICP-MS | Determinación gravimétrica de azufre | <0.5 | 0.55 | <5 | 10 | <0.6 | <10 | 36.8 | <1 | 9 | <1 | 6 | 0.56 | <2 | 0.6 | 0.4 | 0.1 | 0.29 | 1.5 | 0.7 | 0.6 | 0.1 | <0.2 | 0.17 | 5 | 6 | <0.15 | 0.41 | <0.01 | <2 | 0.07 | 1.7 | 3.7 | <5 | <0.01 | <5 | 1 | 9 | <2 | <5 | 2.11 | 0.7 | <0.01 | 253 | <0.5 | 0.1 | 1.2 | 0.03 | <0.5 | <0.1 | 1.3 | <10 | <5 | <5 | 0.4 | <1 | 21
28 | GE34A-8: Prospección por magnesio en el centro del Perú | 21j-RNM-028B | Caliza | Cerro Gasha | 289675 | 8877022 | 18 | -10.153253 | -76.91967 | GE34A-8 | Quimica - Ingemmet | N°056-2022-INGEMMET/DL-LQ | Calizas grises micríticas en estratos delgados entre 0.1 a 0.25 m de espesor intercalados con calizas micríticas grises en estratos delgados a gruesos entre 0.20 a 0.8 m de espesor, moderada efervescencia al reaccionar con el HCl. Potencia evaluada de 22 m. Se encuentra plegados formándose un sinclinal. Posee dos rumbos y buzamiento (I) N86°E y 48°SE y (II) N86°O/36°SO. | ICP-OES | ICP-MS | Determinación gravimétrica de azufre | <0.5 | 0.32 | <5 | 22 | <0.6 | <10 | 37.01 | <1 | 4.5 | <1 | 6 | 0.6 | <2 | 0.3 | 0.2 | <0.1 | 0.21 | 0.9 | 0.4 | <0.2 | <0.1 | <0.2 | 0.13 | 4 | 8 | <0.15 | 0.85 | <0.01 | <2 | 0.06 | 0.8 | 2 | <5 | 0.06 | <5 | 0.5 | 4 | <2 | <5 | 1.09 | 0.4 | 0.13738 | 589 | <0.5 | <0.1 | 0.6 | 0.02 | <0.5 | <0.1 | 1.2 | <10 | <5 | <5 | 0.2 | 9 | 11
29 | GE34A-8: Prospección por magnesio en el centro del Perú | 21j-RNM-029B | Caliza | Sharpan | 287689 | 8882669 | 18 | -10.102101 | -76.937483 | GE34A-8 | Quimica - Ingemmet | N°056-2022-INGEMMET/DL-LQ | Calizas micríticas gris oscura a claro en estratos delgados entre 0.15 m a 0.30 m, a veces intercalados con estratos gruesos entre 1.1 a 2.5 m. Posee un alto contenido de venillas milimétricas a centimétrica. Potencia evaluada de 55 m. Rumbo y buzamiento de los estratos promedio es de N15°O y 70°NE. | ICP-OES | ICP-MS | Determinación gravimétrica de azufre | <0.5 | 0.35 | <5 | 520 | <0.6 | <10 | 36.91 | <1 | 5.9 | <1 | 7 | 0.34 | <2 | 0.4 | 0.2 | 0.1 | 0.26 | 1 | 0.5 | 0.3 | <0.1 | <0.2 | 0.11 | 4 | 3 | <0.15 | 0.67 | 0.01 | <2 | 0.09 | 1.1 | 2.7 | <5 | 0.04 | <5 | 0.7 | 5 | <2 | <5 | 1.48 | 0.5 | 0.20607 | 1124 | <0.5 | <0.1 | 0.8 | 0.02 | <0.5 | <0.1 | 0.6 | <10 | <5 | <5 | 0.2 | 2 | 13
30 | GE34A-8: Prospección por magnesio en el centro del Perú | 21j-RNM-030B | Caliza | Santa Rosa | 310438 | 8876309 | 18 | -10.160753 | -76.73026 | GE34A-8 | Quimica - Ingemmet | N°056-2022-INGEMMET/DL-LQ | Calizas micríticas beige a pardo, de leve a moderada reacción al ácido clorhídrico, en estratos medianos a gruesos entre 0.4 a 0.9 m, con venillas centimétrica a milimétricas de calcita, de leve a moderada concentración. Potencia que varía de 26 a 54 m. Se encuentran plegadas, poseen dos rumbos y buzamientos (I) N30°O/36°SO y (II) N76O / 30°SO, formándose un sinclinal. | ICP-OES | ICP-MS | Determinación gravimétrica de azufre | <0.5 | 0.26 | 7 | 13 | <0.6 | <10 | 38.11 | <1 | 2.8 | <1 | 4 | 0.53 | <2 | 0.2 | 0.1 | <0.1 | 0.18 | 0.6 | 0.2 | <0.2 | <0.1 | <0.2 | 0.25 | 3 | 3 | <0.15 | 0.41 | <0.01 | <2 | 0.05 | 0.6 | 1.2 | <5 | 0.03 | <5 | 0.3 | 3 | <2 | <5 | 0.96 | 0.3 | <0.01 | 204 | <0.5 | <0.1 | 0.3 | 0.02 | <0.5 | <0.1 | 0.7 | <10 | <5 | <5 | 0.1 | <1 | 8
31 | GE34A-8: Prospección por magnesio en el centro del Perú | 21j-RNM-031B | Caliza | Panachin I | 319454 | 8875094 | 18 | -10.172161 | -76.648045 | GE34A-8 | Quimica - Ingemmet | N°056-2022-INGEMMET/DL-LQ | Calizas micríticas beige a gris clara intercaladas con calizas espáticas finas blanquecina a beige con tonalidad amarillenta, dolomítica, con leve y lenta efervescencia al reaccionar con elHCl, plegadas. Potencia de 21 m. El rumbo y buzamiento variable N45°O y 22°SO y (II)N17°E y 8°NO) | ICP-OES | ICP-MS | Determinación gravimétrica de azufre | <0.5 | 0.2 | <5 | 12 | <0.6 | <10 | 35.54 | <1 | 3.6 | <1 | 4 | 0.16 | <2 | 0.3 | 0.2 | <0.1 | 0.17 | 0.6 | 0.3 | <0.2 | <0.1 | <0.2 | 0.1 | 3 | <2 | <0.15 | 2.34 | 0.02 | <2 | 0.04 | 0.8 | 1.5 | <5 | 0.02 | <5 | 0.4 | 2 | <2 | <5 | 1.04 | 0.3 | <0.01 | 105 | <0.5 | <0.1 | 0.3 | 0.02 | <0.5 | <0.1 | 6.3 | <10 | <5 | <5 | 0.2 | 5 | 11
32 | GE34A-8: Prospección por magnesio en el centro del Perú | 21j-RNM-032B | Dolomía | Panachin II | 319507 | 8875147 | 18 | -10.171684 | -76.647559 | GE34A-8 | Quimica - Ingemmet | N°056-2022-INGEMMET/DL-LQ | Calizas espáticas finas beige amarillenta con algunos halos de calizas micríticas beige con venillas de calcita, de leve a moderada efervescencia al reaccionar con el acido clorhídrico, con leve a moderada meteorización. Potencia de 26 m. El rumbo y buzamiento es N10°O y 20°SO. | ICP-OES | ICP-MS | Determinación gravimétrica de azufre | <0.5 | 0.21 | <5 | <5 | <0.6 | <10 | 27.15 | <1 | 4 | <1 | 5 | 0.13 | <2 | 0.3 | 0.2 | <0.1 | 0.21 | 0.6 | 0.4 | <0.2 | <0.1 | <0.2 | 0.08 | 3 | 4 | <0.15 | 8.18 | 0.01 | <2 | 0.05 | 0.8 | 1.8 | <5 | <0.01 | <5 | 0.5 | 2 | <2 | <5 | 1.34 | 0.3 | <0.01 | 82 | <0.5 | <0.1 | 0.3 | 0.02 | <0.5 | <0.1 | 2.1 | <10 | <5 | <5 | 0.2 | 3 | 7
33 | GE34A-8: Prospección por magnesio en el centro del Perú | 21j-RNM-033B | Dolomía | Panachin III | 319761 | 8875513 | 18 | -10.168387 | -76.645225 | GE34A-8 | Quimica - Ingemmet | N°056-2022-INGEMMET/DL-LQ | Calizas espáticas finas, meteorizadas, granular, color cremoso a blanquecino, con leve y lenta efervescencia al reaccionare con el HCl. Es cortado por encima de esta secuencia de un pórfido dacpitico con una pseduestratificación (N54°O y 74°NE. Potencia evaluada es de 50 a 75 m. El rumbo y buzamiento es N y 36°O. Pertenece a la Formación Jumasha. | ICP-OES | ICP-MS | Determinación gravimétrica de azufre | <0.5 | 0.38 | <5 | 23 | <0.6 | <10 | 20.72 | <1 | 7.6 | 1 | 11 | 0.44 | <2 | 0.7 | 0.4 | 0.1 | 0.25 | 1.1 | 0.8 | 0.7 | 0.1 | <0.2 | 0.29 | 5 | 4 | <0.15 | 11.81 | 0.01 | <2 | 0.05 | 1.2 | 3.5 | <5 | 0.1 | <5 | 0.9 | 7 | <2 | <5 | 2.04 | 0.6 | <0.01 | 93 | <0.5 | 0.1 | 1 | 0.03 | <0.5 | <0.1 | 1.8 | <10 | <5 | <5 | 0.4 | 27 | 24
34 | GE34A-8: Prospección por magnesio en el centro del Perú | 25m-RNM22-034B | Dolomía | Casacancha I | 480285 | 8652390 | 18 | -12.19036 | -75.18123 | GE34A-8 | Quimica - Ingemmet | Nº189-2022-INGEMMET/DL-LQ | Secuencia calcárea perteneciente a la parte superior de la Fm. Condorsinga conformada por calizas dolomíticas beige clara a blanquecina espática fina recristalizada (granular medio), con muy leve efervescencia al reaccionar con el HCl, con venillas de calcita y dolomita, en estratos delgados a medianos entre 0.20 a 0.40 m de espesor. Potencia de 150 m. R y B: N40°O y 30°SO. Por debajo afloran las calizas micríticas gris clara a parda, con algunos horizontes de calizas espáticas, de leve a moderada efervescencia al reaccionar con el HCl, en estratos medianos a gruesos, R y B: N45°O y 38°SO | ICP-OES | ICP-MS |  | <0.5 | 0.06 | <5 | 5 | <0.6 | <10 | 23.07 | <1 | 0.8 | 2 | 4 | <0.05 | 6 | <0.1 | <0.1 | <0.1 | 0.35 | <0.3 | 0.1 | <0.2 | <0.1 | <0.2 | <0.01 | <2 | <2 | <0.15 | 11.56 | 0.05 | <2 | <0.01 | <0.5 | 0.5 | <5 | <0.01 | <5 | <0.1 | <2 | <2 | <5 | 0.2 | <0.1 |  | 35 | <0.5 | <0.1 | <0.2 | <0.01 | 1 | <0.1 | 0.5 | <10 | <1 | <5 | <0.1 | 5 | 9
35 | GE34A-8: Prospección por magnesio en el centro del Perú | 25m-RNM22-035B | Dolomía | Casacancha II | 480483 | 8651813 | 18 | -12.19558 | -75.17942 | GE34A-8 | Quimica - Ingemmet | Nº189-2022-INGEMMET/DL-LQ | Calizas dolomíticas gris clara espática fina a recristalizada con venillas de dolomita y calcita centimétrica de 2 a 12 cm, tipo drusas, con algunos fragmentos aislados angulosos de cherts, a veces con una matriz espática fina a media recristalizada gris clara a veces rosácea. Potencie evaluada de 2.5 m. R y B: N24°O y 45°SO. | ICP-OES | ICP-MS |  | <0.5 | 0.14 | <5 | 8 | <0.6 | <10 | 22.13 | <1 | 2.7 | 1 | 5 | 0.06 | 4 | 0.2 | 0.1 | <0.1 | 0.53 | <0.3 | 0.3 | <0.2 | <0.1 | <0.2 | <0.01 | <2 | <2 | <0.15 | 11.68 | 0.07 | <2 | <0.01 | <0.5 | 1.4 | <5 | <0.01 | <5 | 0.3 | <2 | <2 | <5 | 1.04 | 0.3 |  | 34 | <0.5 | <0.1 | <0.2 | <0.01 | 2 | <0.1 | 0.3 | <10 | <1 | <5 | 0.1 | 5 | 10
36 | GE34A-8: Prospección por magnesio en el centro del Perú | 25m-SNM22-036B | Dolomía | Carhuapaccha | 474135 | 8652520 | 18 | -12.18914 | -75.23777 | GE34A-8 | Quimica - Ingemmet | Nº189-2022-INGEMMET/DL-LQ | Suelos areno limoso, fina pulverulenta | ICP-OES | ICP-MS |  | <0.5 | 0.07 | <5 | 11 | <0.6 | <10 | 22.37 | <1 | 1.2 | <1 | 3 | 0.1 | <2 | 0.1 | <0.1 | <0.1 | 0.19 | <0.3 | 0.1 | <0.2 | <0.1 | <0.2 | <0.01 | <2 | <2 | <0.15 | 13.03 | 0.03 | <2 | <0.01 | <0.5 | 0.7 | <5 | <0.01 | <5 | 0.1 | <2 | <2 | <5 | 0.5 | 0.2 |  | 61 | <0.5 | <0.1 | <0.2 | <0.01 | 3 | <0.1 | 1.3 | <10 | <1 | <5 | <0.1 | 19 | 5
37 | GE34A-8: Prospección por magnesio en el centro del Perú | 24l-RNM22-037B | Caliza | Shinti | 436455 | 8701649 | 18 | -11.74436 | -75.58318 | GE34A-8 | Quimica - Ingemmet | Nº189-2022-INGEMMET/DL-LQ | Secuencias calcáreas conformado por calizas micríticas a parte espática fina, beige, con leve efervescencia al reaccionar con el HCl, parte silicificado y/o dolomitizada, en estratos delgados a medianos entre 0.30 a 0.50 m. Potencia evaluada de 3.5 m. R y B: N65°O y 32°SO. Por encima afloran calizas micríticas beige con nódulos de cherts, parte silicificado. | ICP-OES | ICP-MS |  | <0.5 | 0.25 | <5 | 26 | <0.6 | <10 | 37.21 | <1 | 2.5 | <1 | 6 | 0.12 | 6 | 0.3 | 0.1 | <0.1 | 0.28 | 0.4 | 0.3 | <0.2 | <0.1 | <0.2 | 0.02 | <2 | <2 | <0.15 | 0.33 | 0.02 | <2 | <0.01 | 0.7 | 1.3 | <5 | 0.03 | <5 | 0.3 | <2 | <2 | <5 | 1.62 | 0.3 |  | 54 | <0.5 | <0.1 | 0.3 | 0.02 | 4 | <0.1 | 0.6 | <10 | <1 | <5 | 0.1 | 7 | 9
38 | GE34A-8: Prospección por magnesio en el centro del Perú | 24l-RNM22-038B | Caliza | Pomacacancha | 431498 | 8701772 | 18 | -11.74315 | -75.62867 | GE34A-8 | Quimica - Ingemmet | Nº189-2022-INGEMMET/DL-LQ | Calizas dolomíticas espáticas finas a micríticas con leve a moderada efervescencia al reaccionar con el HCl, en estratos gruesos a medianos entre 0.6 a 0.8 m, a veces delgados entre 0.15 a 0.2 m, entrando en contacto en su parte superior con arcillitas, areniscas calcáreas y areniscas cuarzosas ferruginosas del Gpo. Goyllarisquizga; mientras por debajo en concordancia con calizas micríticas beige laminares con leve efervescencia al reaccionar con HCl, con venillas de calcita, en estratos medianos entre .3 a 0.4 m. Potencia de 4.5 a 6 m. R y B: N40°O y 30°SO. | ICP-OES | ICP-MS |  | <0.5 | 0.45 | 6 | 15 | <0.6 | <10 | 35.61 | <1 | 6.3 | 2 | 7 | 0.25 | 16 | 0.7 | 0.4 | 0.2 | 0.56 | 1 | 0.8 | <0.2 | 0.1 | <0.2 | 0.05 | 2.3 | <2 | <0.15 | 0.28 | 0.01 | <2 | <0.01 | 1 | 3.5 | 15 | 0.02 | 7 | 0.8 | <2 | <2 | <5 | 2.39 | 0.7 |  | 77 | <0.5 | 0.1 | 0.4 | 0.03 | 19 | <0.1 | 0.8 | <10 | <1 | 6 | 0.4 | 14 | 14
39 | GE34A-8: Prospección por magnesio en el centro del Perú | 24l-RNM22-039B | Dolomía | Cachi Cachi | 426431 | 8709366 | 18 | -11.67437 | -75.675 | GE34A-8 | Quimica - Ingemmet | Nº189-2022-INGEMMET/DL-LQ | Calizas dolomíticas micríticas a espáticas finas, leve efervescencia al reaccionar con el HCl, en concordancia por debajo aflorando calizas micríticas con venillas de calcita, mientras ñor encima afloran limoarcillitas con areniscas calcáreas y areniscas cuarzosas cremosas a blanquecinas altamente meteorizadas convirtiéndose a arenas silíceas del Gpo. Goyllarisquizga, esta a su vez entra en contacto con calizas, limolitas y calizas fosilíferas de las formaciones Chulec-Pariatambo. Potencia de 8 m. R y B: N30°E y 36°NO. | ICP-OES | ICP-MS |  | <0.5 | 0.21 | <5 | 13 | <0.6 | <10 | 20.22 | <1 | 3.1 | 3 | 5 | 0.12 | 7 | 0.3 | 0.2 | <0.1 | 0.74 | 0.5 | 0.3 | <0.2 | <0.1 | <0.2 | 0.05 | <2 | <2 | <0.15 | 11.72 | 0.05 | <2 | <0.01 | 0.7 | 1.6 | <5 | 0.02 | <5 | 0.3 | <2 | <2 | <5 | 2.87 | 0.3 |  | 67 | <0.5 | <0.1 | <0.2 | 0.01 | 14 | <0.1 | 0.8 | <10 | <1 | <5 | 0.1 | 5 | 14
40 | GE34A-8: Prospección por magnesio en el centro del Perú | 24l-RNM22-040B | Dolomía | Huajrash | 424991 | 8721493 | 18 | -11.56467 | -75.68795 | GE34A-8 | Quimica - Ingemmet | Nº189-2022-INGEMMET/DL-LQ | Calizas micríticas a espáticas finas beige con tonalidad cremosa a amarillenta. Entra en contacto en su parte superior e inferior de estas secuencias calcáreas conformado por calizas micríticas beige a pardo claro, leve a moderada efervescencia al reaccionar con el HCl. | ICP-OES | ICP-MS |  | <0.5 | 0.17 | <5 | 11 | <0.6 | <10 | 22.75 | <1 | 3.1 | 1 | 3 | 0.1 | 4 | 0.2 | 0.1 | <0.1 | 0.23 | <0.3 | 0.3 | 0.3 | <0.1 | <0.2 | <0.01 | <2 | <2 | <0.15 | 12.31 | 0.03 | <2 | <0.01 | 0.9 | 1.6 | <5 | 0.02 | <5 | 0.4 | <2 | <2 | <5 | 0.63 | 0.3 |  | 75 | <0.5 | <0.1 | <0.2 | <0.01 | 3 | <0.1 | 0.9 | <10 | <1 | <5 | 0.1 | 4 | 6
41 | GE34A-8: Prospección por magnesio en el centro del Perú | 24n-RNM22-042B | Dolomía | Yuracyacu I | 502176 | 8675107 | 18 | -11.98498 | -74.98001 | GE34A-8 | Quimica - Ingemmet | Nº189-2022-INGEMMET/DL-LQ | Calizas dolomíticas gris clara, textura espática fina, sin efervescencia al reaccionar con el HCl, con venillas de dolomita y/o calcita, en estratos medianos entre 0.30 a 0.5 m. Por debajo entra en contacto con rocas volcanoclásticas rojizas a pardas (capas rojas) del Grupo Mitú. Estas secuencias calcáreas se encuentran plegadas con 3 sistemas de discontinuidades: I) N72°O/54°NE; II) N85°O/50°NE; III) N42°O/84°NE. Potencia estimada de 10 m. | ICP-OES | ICP-MS |  | <0.5 | 0.33 | 6 | 12 | <0.6 | <10 | 24.03 | <1 | 4 | 1 | 11 | 0.3 | 5 | 0.4 | 0.2 | 0.1 | 0.33 | 0.7 | 0.5 | 0.5 | <0.1 | <0.2 | 0.15 | <2 | 3.865 | <0.15 | 8.02 | 0.04 | <2 | <0.01 | 1.1 | 2.2 | 7 | 0.11 | <5 | 0.5 | <2 | <2 | <5 | 5.18 | 0.4 |  | 261 | <0.5 | <0.1 | 0.5 | 0.02 | 9 | <0.1 | 1.4 | <10 | <1 | <5 | 0.3 | 11 | 26
42 | GE34A-8: Prospección por magnesio en el centro del Perú | 24n-RNM22-043B | Dolomía | Yuracyacu II | 502155 | 8675126 | 18 | -11.98481 | -74.9802 | GE34A-8 | Quimica - Ingemmet | Nº189-2022-INGEMMET/DL-LQ | Caliza dolomítica beige a cremosa, a veces con tonalidad amarillenta, textura espática fina, de leve a muy leve efervescencia al reaccionar con el HCl (beige) y leve a moderada efervescencia al reaccionar con el HCl (amarillenta). Potencia estimada de 8 m. R y B: N42°O y 84°NE. Se encuentra en contacto por debajo, por calizas dolomíticas gris clara si efervescencia al reaccionar con el HCl. | ICP-OES | ICP-MS |  | <0.5 | 1.81 | 6 | 47 | <0.6 | <10 | 20.05 | <1 | 16.1 | 5 | 17 | 2.96 | 7 | 1.3 | 0.7 | 0.3 | 1.06 | 3.6 | 1.4 | 1.4 | 0.2 | <0.2 | 1 | 5 | 11.77 | <0.15 | 7.86 | 0.09 | <2 | 0.13 | 3.8 | 7.4 | 12 | 0.07 | 24 | 1.8 | 11 | <2 | <5 | 6.7 | 1.4 |  | 129 | <0.5 | 0.2 | 2.4 | 0.11 | 33 | 0.1 | 1.9 | 14 | <1 | 10 | 0.7 | 32 | 51
43 | GE34A-8: Prospección por magnesio en el centro del Perú | 24m-RNM22-044B | Feldespato | Cerro Cashuanun | 486972 | 8688244 | 18 | -11.86615 | -75.11962 | GE34A-8 | Quimica - Ingemmet | Nº189-2022-INGEMMET/DL-LQ | Veta irregular de talco, granular fino, levemente pulverulento al tacto, color blanquecino, húmeda, emplazado en roca granítica (cuarzo entre 60 a 70%, ortosa entre 20 a 25%, ferromagnesiano de 2 a 3%, plagioclasa entre 2 a 12%). Potencia evaluada entre 0.20 a 0.35 m. R y B: N48°O/subvertical, más al sureste la veta se proyecta en N60°O y 74°SO, con potencia estimada de 0.30 m. El macizo rocoso intrusivo presenta 3 sistemas de discontinuidades: I) N65°O/42°NE; II) N25°E/70°NO y III) N65°O/74°SO; este último es paralela a la dirección de la veta de talco. Existen diques andesíticos basálticos que cortan el macizo intrusivo y las vetas de talco. | ICP-OES | ICP-MS |  | <0.5 | 6.29 | 6 | 130 | 2.7 | <10 | 0.57 | <1 | 35.7 | <1 | 4 | 5.24 | 4 | 8.3 | 5.1 | 0.3 | 0.24 | 11.1 | 6.3 | 3.3 | 1.8 | <0.2 | 0.61 | 10.3 | 3.431 | 0.75 | 0.53 | <0.01 | <2 | 3.64 | 8.7 | 17.4 | <5 | 0.03 | 13 | 4.2 | 23 | <2 | 5 | 36.12 | 4.8 |  | 67 | 0.7 | 1.2 | 10.6 | 0.03 | <0.5 | 0.8 | 3.4 | <10 | <1 | 56 | 5.1 | 10 | 86
44 | GE34A-8: Prospección por magnesio en el centro del Perú | 24m-RNM22-045B | Feldespato | Cerro Tunsho I | 487173 | 8689529 | 18 | -11.85453 | -75.11777 | GE34A-8 | Quimica - Ingemmet | Nº189-2022-INGEMMET/DL-LQ | Veta irregular de talco, blanquecino a cremoso, emplazado en sistema de discontinuidades: I) N64°E/44°NO y II) N5°E/84°NO, con grosores de 0.01 a 0.1 m, en contacto con serpentina verdosa y esta a su vez con roca de talco, altamente fracturado, con grosor de 0.9 m hasta 2.5 m. El R y B N64°E/44°NO. | ICP-OES | ICP-MS |  | <0.5 | 8.8 | <5 | 145 | 3.8 | <10 | 0.27 | <1 | 18.8 | <1 | 4 | 2.48 | <2 | 9.8 | 6.2 | 0.2 | 0.48 | 12.5 | 5.8 | 4.1 | 2.1 | <0.2 | 1.55 | <2 | 19.431 | 1.05 | 1.38 | <0.01 | <2 | 4 | 13.2 | 10.6 | <5 | <0.01 | <5 | 2.5 | 36 | <2 | 7 | 32.32 | 3.8 |  | 37 | 1.5 | 1.3 | 14.3 | 0.02 | 2 | 1 | 4.2 | <10 | 2 | 70 | 6.8 | 15 | 93
45 | GE34A-8: Prospección por magnesio en el centro del Perú | 24m-RNM22-046B | Feldespato | Cerro Tunsho II | 487171 | 8689525 | 18 | -11.85457 | -75.11779 | GE34A-8 | Quimica - Ingemmet | Nº189-2022-INGEMMET/DL-LQ | Veta de roca de talco, parte silicificada y alterada a talco en la matriz y en microfracturas, cuyo macizo rocoso es de muy alto a alto grado de fracturamiento, alta resistencia, levemente meteorizado. Potencia de 0.9 m. R y B: N76°E y 42°NO. | ICP-OES | ICP-MS |  | <0.5 | 9.18 | 5 | 293 | 2.9 | <10 | 0.22 | <1 | 29.6 | <1 | 6 | 1.47 | <2 | 11.7 | 7.8 | 0.2 | 0.34 | 11.3 | 7.6 | 5.6 | 2.6 | <0.2 | 2.65 | 6.2 | 23.608 | 1.27 | 2.42 | <0.01 | <2 | 2.3 | 11.9 | 14.4 | <5 | <0.01 | <5 | 3.5 | 106 | <2 | 10 | 31.84 | 5 |  | 30 | 1.5 | 1.7 | 13.9 | 0.02 | 1 | 1.3 | 3.8 | <10 | 2 | 82 | 8.4 | 9 | 117
46 | GE34A-8: Prospección por magnesio en el centro del Perú | 24m-RNM22-047B | Pirofilita | Sacracancha I | 478834 | 8697320 | 18 | -11.78403 | -75.19428 | GE34A-8 | Quimica - Ingemmet | Nº189-2022-INGEMMET/DL-LQ | Roca de talco, alta a moderadamente compacta, color blanquecino, emplazado en rocas volcánicas tipo andesíticas y dacíticas del Grupo Mitú. Potencia de 11 m. Esta veta se encuentra en la parte nuclear, en contacto en los bordes con roca de talco verde olivo. | ICP-OES | ICP-MS |  | <0.5 | 7.81 | 5 | 186 | 1 | <10 | 0.03 | <1 | 23.9 | <1 | 5 | 1.03 | <2 | 3.2 | 2.3 | 0.2 | 0.06 | 9.8 | 2.3 | 4.8 | 0.7 | <0.2 | 2.26 | 14.6 | <2 | 0.42 | 0.03 | <0.01 | <2 | 0.06 | 18.1 | 9.3 | <5 | <0.01 | <5 | 2.5 | 76 | <2 | 9 | 37.19 | 2.3 |  | 51 | 1.4 | 0.5 | 12 | 0.05 | 9 | 0.4 | 2.6 | <10 | 3 | 24 | 2.8 | 4 | 141
47 | GE34A-8: Prospección por magnesio en el centro del Perú | 24m-RNM22-048B | Pirofilita | Sacracancha II | 478836 | 8697317 | 18 | -11.78406 | -75.19426 | GE34A-8 | Quimica - Ingemmet | Nº189-2022-INGEMMET/DL-LQ | Veta de roca de talco, leve a moderadamente compacta, color verde olivo, emplazado en rocas volcánicas tipo andesíticas y dacíticas del Grupo Mitú. Potencia de 1 m. Se ubica en el contacto de la roca caja techo y la roca de la caja piso, es decir en los bordes externos de la veta mayor (blanquecino). | ICP-OES | ICP-MS |  | <0.5 | 19.15 | 6 | 601 | 2 | <10 | 0.18 | <1 | 38 | <1 | 14 | 14.9 | 3 | 1.8 | 2.1 | 0.3 | 0.36 | 23.6 | 0.9 | 5.4 | 0.5 | <0.2 | 8.76 | 19.4 | <2 | 0.6 | 0.08 | <0.01 | <2 | 0.33 | 20.7 | 6.3 | <5 | 0.03 | <5 | 2.5 | 366 | <2 | 7 | 21.91 | 0.8 |  | 280 | 1.7 | 0.2 | 15.6 | 0.08 | 29 | 0.4 | 3 | 25 | 4 | 15 | 3.5 | 12 | 168
48 | GE34A-8: Prospección por magnesio en el centro del Perú | 24m-RNM22-049B | Pirofilita | Sacracancha III | 477220 | 8698713 | 18 | -11.77143 | -75.20909 | GE34A-8 | Quimica - Ingemmet | Nº189-2022-INGEMMET/DL-LQ | Veta de roca de talco, color verde olivo, con grosores de 0.25 m y 0.10 m, emplazado en rocas cuarcíticas del Grupo Ambo, en contacto discordante con rocas volcánicas del tipo andesítico y dacitico del Grupo Mitú. El rumbo y buzamiento de la veta irregular rd N45°O y 72°SO. | ICP-OES | ICP-MS |  | <0.5 | 11.81 | <5 | 484 | 3.3 | <10 | 0.05 | <1 | 45.7 | <1 | 7 | 5.48 | 2 | 5.3 | 3.4 | 1.1 | 0.6 | 17.7 | 6.2 | 7.6 | 1.1 | <0.2 | 5.39 | 8.8 | <2 | 0.62 | 0.19 | <0.01 | <2 | 0.16 | 19.9 | 21.1 | <5 | <0.01 | <5 | 5.3 | 249 | <2 | 6 | 31.08 | 5.4 |  | 17 | 1.6 | 0.9 | 27.6 | 0.07 | 15 | 0.5 | 4.8 | <10 | 2 | 35 | 4 | 14 | 247
49 | GE34A-8: Prospección por magnesio en el centro del Perú | 24m-RNM22-050B | Pirofilita | Sacracancha IV | 477213 | 8698709 | 18 | -11.77146 | -75.20915 | GE34A-8 | Quimica - Ingemmet | Nº189-2022-INGEMMET/DL-LQ | Veta de roca de talco, blanquecino, moderadamente fracturado y leve a moderadamente meteorizada, con potencia de 1.05m, en contacto con roca de talco verde olivo y talco pulverulento. El rumbo y buzamiento de la veta de roca de talco es N60°O y 70°SO. | ICP-OES | ICP-MS |  | <0.5 | 8.28 | 7 | 272 | 3.3 | <10 | 0.07 | <1 | 117 | <1 | 6 | 4.45 | <2 | 4.3 | 3 | 0.6 | 0.16 | 16.1 | 3.7 | 7 | 1 | <0.2 | 3.08 | 27.1 | 12.2 | 0.57 | 0.07 | <0.01 | <2 | 0.14 | 21.5 | 30.7 | <5 | 0.01 | <5 | 10.6 | 115 | 3 | 14 | 36.03 | 3.8 |  | 48 | 1.6 | 0.7 | 20.6 | 0.07 | 16 | 0.5 | 4.4 | 11 | 4 | 33 | 3.6 | 18 | 235
50 | GE34A-8: Prospección por magnesio en el centro del Perú | 24m-RNM22-051B | Pirofilita | Sacracancha V | 477217 | 8698710 | 18 | -11.77145 | -75.20911 | GE34A-8 | Quimica - Ingemmet | Nº189-2022-INGEMMET/DL-LQ | Veta de talco pulverulento blanquecino en contacto con roca de talco, moderadamente fracturada y brechada, con grosores que varían de 0.15 a 0.30 m, emplazado en rocas cuarcíticas del Grupo Ambo y esta a su vez entra en contacto con rocas volcánicas tió andesitica y dacíticas del Grupo Mitú. El macizo rocoso presentan un sistema de discontinuidad: I) N85°O y 64°NE (estratificación de cuarcitas); II) N50°E y 25°SE (rocas volcánicas, pseduestratificación). El rumbo y buzamiento de la veta es N54°O y 80°NE. | ICP-OES | ICP-MS |  | <0.5 | 10.54 | 5 | 216 | 1.4 | <10 | 0.05 | <1 | 68.5 | <1 | 5 | 2.54 | <2 | 4.3 | 3.1 | 0.5 | 0.08 | 18.6 | 3.2 | 6.9 | 1 | <0.2 | 2.77 | 26.7 | <2 | 0.53 | 0.03 | <0.01 | <2 | 0.1 | 24.3 | 20.9 | <5 | 0.01 | <5 | 6.5 | 89 | <2 | 14 | 34.07 | 3.2 |  | 34 | 1.9 | 0.6 | 21.2 | 0.08 | 10 | 0.5 | 4.2 | <10 | 3 | 32 | 3.5 | 8 | 221
51 | GE34A-8: Prospección por magnesio en el centro del Perú | 24m-RNM22-052B | Pirofilita | Rupcancha | 470568 | 8700812 | 18 | -11.75239 | -75.27012 | GE34A-8 | Quimica - Ingemmet | Nº189-2022-INGEMMET/DL-LQ | Veta de roca de talco, color verde olivo, seguido de roca de talco blanquecino y finalmente talco pulverulento blanquecino, con grosores de 0.75 m, 1.50 m y 0.65 m, respectivamente, emplazado en rocas cuarcíticas compacta, moderada a altamente fracturado. El rumbo y buzamiento en la caja techo (C.T.) es N12°E y 82°SE, sinuoso en la caja piso: (I) N36°E y 62°NO y II) N22°O y 68°SO. | ICP-OES | ICP-MS |  | <0.5 | 8.21 | 8 | 308 | 1.6 | <10 | 0.04 | <1 | 122.6 | <1 | 4 | 1.73 | <2 | 10.1 | 6.3 | 0.9 | 0.26 | 16.4 | 9.7 | 5.7 | 2.1 | <0.2 | 2.55 | 34.4 | 20.046 | 1.03 | 0.04 | <0.01 | <2 | 0.05 | 17.9 | 52.6 | <5 | 0.03 | <5 | 14.1 | 95 | <2 | 7 | 35.96 | 10.6 |  | 101 | 1.7 | 1.6 | 20.1 | 0.08 | 4 | 1 | 3.9 | <10 | 2 | 67 | 6.8 | 8 | 175
52 | GE34A-8: Prospección por magnesio en el centro del Perú | 23l-RNM22-053B | Arcilla Común | Ricomonte | 430855 | 8756038 | 18 | -11.2524 | -75.63347 | GE34A-8 | Quimica - Ingemmet | Nº189-2022-INGEMMET/DL-LQ | Arcillita blanquecina a gris clara, leve a moderadamente compacta, raya a la uña, ligeramente plástica, grosor variable de 0.2 a 1.2 n, ancho de 25 a 30 m, altura de 15 a 20 m. Entra en contacto con roca saprolita (filita) en su parte superior, con muy alto grado de fracturamiento a suelo residual y fragmentos angulosos, bloques y bolonerías de roca compacta utilizado como áridos. El rumbo y buzamiento paralelo a la sobrecarga es N70°E y 62°SE. | ICP-OES | ICP-MS |  | <0.5 | 8.21 | <5 | 690 | 2.7 | <10 | 0.03 | <1 | 73.3 | 1 | 7 | 5.54 | 2 | 2.8 | 1.8 | 0.8 | 0.75 | 13.6 | 3.4 | 4.3 | 0.6 | <0.2 | 3.68 | 36.4 | 46.968 | 0.31 | 0.89 | <0.01 | <2 | 0.01 | 16.4 | 27.4 | <5 | <0.01 | <5 | 7.8 | 155 | <2 | <5 | 34.04 | 4.6 |  | 5 | 1.3 | 0.5 | 18.8 | 0.1 | 8 | 0.3 | 2.8 | <10 | 1 | 19 | 2.1 | 10 | 136
53 | GE34A-8: Prospección por magnesio en el centro del Perú | 23l-RNM22-055B | Caliza | Ayabamba | 410442 | 8733563 | 18 | -11.45518 | -75.82106 | GE34A-8 | Quimica - Ingemmet | Nº189-2022-INGEMMET/DL-LQ | Secuencas calcáreas de la parte media de la Formación Condorsinga, conformada por calizas micríticas a espáticas fina y beige, con venillas de calcita, con moderada a alta efervescencia al reaccionar con el acido clorhídrico (HCl), en estratos delgados a medianos entre 0.3 a 0.6 m, con grosor de x m, esta infrayace a calizas espáticas fina a media, beige con tonalidad amarillenta con oxidación, moderada a alta efervescencia al reaccionar con el acido clorhídrico (HCl), grosor de 3.5 a 4 m. En la parte superior afloran estratos muy gruesos (1.5a 2.5 m) a estratos medianos (0.6 a 0.8 m) conformado por calizas micríticas beige con algunos horizontes espáticas de 20 a 25 m. | ICP-OES | ICP-MS |  | <0.5 | 0.18 | <5 | 5 | <0.6 | <10 | 37.38 | <1 | 2.1 | <1 | 4 | 0.08 | 3 | 0.2 | 0.1 | <0.1 | 0.19 | <0.3 | 0.2 | <0.2 | <0.1 | <0.2 | 0.04 | <2 | <2 | <0.15 | 0.24 | <0.01 | <2 | <0.01 | <0.5 | 1.2 | <5 | <0.01 | <5 | 0.2 | <2 | <2 | <5 | 0.97 | 0.2 |  | 121 | <0.5 | <0.1 | <0.2 | <0.01 | 4 | <0.1 | 0.8 | <10 | <1 | <5 | 0.1 | 8 | 6
54 | GE34A-8: Prospección por magnesio en el centro del Perú | 23m-RNM22-056B | Sílice | Santa Teresa | 460294 | 8782271 | 18 | -11.01561 | -75.36348 | GE34A-8 | Quimica - Ingemmet | Nº189-2022-INGEMMET/DL-LQ | Cuerpo irregular de dolomía pulverulenta blanquecina sin efervescencia al reaccionar con el ácido clorhídrico (HCl), con algunos fragmentos de rocas dolomíticas compactas (alta meteorización), grosor máximo de 2.7 m. Por encima entra en contacto con roca dolomítica altamente meteorizado y muy altamente fracturado blanquecino a gris claro, grosor de 0.9 m (estudio petromineralógico). Roca caja conforma calizas grises con venillas dolomita leve a moderada efervescencia al reaccionar con el HCl. | ICP-OES | ICP-MS |  | <0.5 | 1.18 | <5 | 13 | <0.6 | <10 | 0.08 | <1 | 11.6 | <1 | 8 | 0.26 | 3 | 2.1 | 1.9 | 0.1 | 0.05 | 2.1 | 1.2 | 8 | 0.5 | <0.2 | 0.44 | 3.1 | <2 | 0.41 | 0.03 | <0.01 | <2 | <0.01 | 6.6 | 4.6 | <5 | <0.01 | <5 | 1.2 | 9 | <2 | <5 | 45.13 | 0.9 |  | 16 | 0.8 | 0.3 | 7 | 0.09 | 18 | 0.3 | 2.3 | 14 | <1 | 16 | 2.6 | 3 | 329
55 | GE34A-8: Prospección por magnesio en el centro del Perú | 23m-RNM22-057B | Caliza | Alto Eden | 458992 | 8783175 | 18 | -11.00742 | -75.37539 | GE34A-8 | Quimica - Ingemmet | Nº189-2022-INGEMMET/DL-LQ | Secuencias calcáreas muy plegadas y apretadas conformado por calizas micríticas gris oscuro con venillas milimétricas de calcita con moderada reacción al acido clorhídrico (HCl), en estratos muy delgados a delgados entre 0.05 a 0.15 m. Presenta tres sistema de estratificación: I) N62°O/34°NE; II) N50°E/10°NO; III) N28°O/26°SO. Potencia entre 25 a 45 m. | ICP-OES | ICP-MS |  | <0.5 | 2.18 | <5 | 266 | <0.6 | <10 | 23.24 | <1 | 23.4 | 3 | 24 | 0.88 | 6 | 1.8 | 1.2 | 0.4 | 0.87 | 4 | 1.9 | 2.9 | 0.4 | <0.2 | 1.44 | 7.4 | 32.177 | 0.19 | 1.94 | 0.03 | <2 | 0.07 | 7.5 | 10.2 | 6 | 0.03 | <5 | 2.6 | 27 | <2 | <5 | 11.61 | 1.9 |  | 241 | <0.5 | 0.3 | 4.2 | 0.17 | 37 | 0.2 | 1.9 | 11 | <1 | 13 | 1.2 | 10 | 108
56 | GE34A-8: Prospección por magnesio en el centro del Perú | 23m-RNM22-058B | Yeso | Unión Mantus I | 460728 | 8755619 | 18 | -11.25664 | -75.3598 | GE34A-8 | Quimica - Ingemmet | Nº189-2022-INGEMMET/DL-LQ | Secuencia calcárea dolomítica, textura zebra, baneamiento gris oscuro y blanquecino (GSD) en contacto con dolomía blanquecina a gris clara masiva a cristalizada, con grosores de 1.5 y 1.8 m, replegados. Posee con rumbo y buzamiento N15°E y 48°SE. | ICP-OES | ICP-MS |  | <0.5 | 1.57 | <5 | 121 | <0.6 | <10 | 24.32 | <1 | 14.1 | 2 | 12 | 0.61 | 3 | 1.2 | 0.7 | 0.3 | 0.37 | 2.1 | 1.2 | 2.3 | 0.2 | <0.2 | 1.61 | 4.2 | 2.143 | <0.15 | 0.97 | 0.01 | <2 | 0.03 | 4.6 | 6.5 | <5 | 0.02 | <5 | 1.6 | 29 | <2 | <5 | 11.01 | 1.1 |  | 1065 | <0.5 | 0.2 | 2.3 | 0.11 | 11 | 0.1 | 0.7 | <10 | <1 | 10 | 0.8 | 16 | 107
57 | GE34A-8: Prospección por magnesio en el centro del Perú | 23m-RNM22-060B | Dolomía | Aya Inf | 456895 | 8758635 | 18 | -11.22932 | -75.39488 | GE34A-8 | Quimica - Ingemmet | Nº189-2022-INGEMMET/DL-LQ | Caliza dolomitizada micrítica a veces bituminosa, gris oscura a negruzco on algunos niveles calcáreos dolomitizada gris clara, sin efervescencia al reaccionar con el HCl. | ICP-OES | ICP-MS |  | <0.5 | 2.4 | 12 | 26 | <0.6 | <10 | 15.64 | <1 | 11.8 | 17 | 82 | 2.37 | 23 | 1.3 | 0.6 | 0.5 | 4.02 | 5.3 | 1.6 | 0.9 | 0.2 | <0.2 | 0.94 | 2.9 | <2 | <0.15 | 9.04 | 0.1 | <2 | 0.25 | 9.2 | 6.5 | 67 | 0.08 | 14 | 1.4 | 9 | <2 | <5 | 7.78 | 1.5 |  | 158 | <0.5 | 0.2 | 0.7 | 0.39 | 75 | <0.1 | 1.2 | 50 | <1 | 10 | 0.5 | 200 | 46
58 | GE34A-8: Prospección por magnesio en el centro del Perú | 23m-RNM22-061B | Dolomía | Tj 6400 | 457230 | 8756445 | 18 | -11.24913 | -75.39184 | GE34A-8 | Quimica - Ingemmet | Nº189-2022-INGEMMET/DL-LQ | Caliza dolomitizada micríticas gris clara sin efervescencia al reaccionar con el HCl. | ICP-OES | ICP-MS |  | <0.5 | 1.25 | <5 | 7 | <0.6 | <10 | 19.17 | <1 | 19.5 | 12 | 66 | 1.08 | 13 | 1.4 | 0.7 | 0.5 | 1.04 | 2.6 | 1.7 | 1 | 0.3 | <0.2 | 0.52 | 6.3 | <2 | <0.15 | 12.36 | 0.12 | <2 | 0.05 | 14.8 | 9 | 36 | 0.15 | 6 | 2.2 | <2 | <2 | <5 | 2.19 | 1.8 |  | 130 | <0.5 | 0.3 | 1.3 | 0.46 | 69 | <0.1 | 2.8 | 43 | <1 | 9 | 0.6 | 7 | 51
59 | GE34A-8: Prospección por magnesio en el centro del Perú | 23m-RNM22-062B | Dolomía | Orcopunco | 457104 | 8761594 | 18 | -11.20257 | -75.39293 | GE34A-8 | Quimica - Ingemmet | Nº189-2022-INGEMMET/DL-LQ | Calizas dolomitizada micríticas negras bituminosas con venillas de dolomita centimétrica a milimétrica blanquecina, textura bandeada tipo zebra, sin efervescencia al reaccionar con el HCl. | ICP-OES | ICP-MS |  | <0.5 | 0.23 | 18 | 6 | <0.6 | <10 | 20.07 | <1 | 2.5 | 1 | 10 | 0.19 | 3 | 0.2 | 0.1 | <0.1 | 0.9 | 0.6 | 0.3 | 0.3 | <0.1 | <0.2 | 0.06 | <2 | <2 | <0.15 | 12.09 | 0.15 | <2 | <0.01 | 0.8 | 1.6 | 7 | 0.06 | 38 | 0.3 | <2 | <2 | <5 | 2.07 | 0.3 |  | 126 | <0.5 | <0.1 | 0.3 | 0.02 | 12 | <0.1 | 4.2 | <10 | <1 | 5 | 0.1 | 154 | 16
60 | GE34A-8: Prospección por magnesio en el centro del Perú | 23m-RNM22-063B | Dolomía | Tj-632 | 457300 | 8758765 | 18 | -11.22815 | -75.39117 | GE34A-8 | Quimica - Ingemmet | Nº189-2022-INGEMMET/DL-LQ | Calizas dolomitizada micríticas gris clara con venillas de dolomita, textura bandeada tipo zebra sin efervescencia al reaccionar con el HCl. | ICP-OES | ICP-MS |  | <0.5 | 0.41 | 6 | 20 | <0.6 | <10 | 21.14 | 1 | 2.9 | 6 | 36 | 0.46 | 6 | 0.5 | 0.3 | 0.1 | 0.58 | 0.8 | 0.6 | 0.4 | 0.1 | <0.2 | 0.15 | <2 | <2 | <0.15 | 12.53 | 0.2 | <2 | 0.01 | 4.9 | 2.1 | 21 | 0.1 | 13 | 0.4 | <2 | <2 | <5 | 0.86 | 0.4 |  | 146 | <0.5 | <0.1 | 0.2 | 0.19 | 28 | <0.1 | 2.1 | <10 | 1 | 8 | 0.2 | 354 | 19
61 | GE34A-8: Prospección por magnesio en el centro del Perú | 24l-RNM22-064B | Caliza | Yuraj Rumi | 412247 | 8713094 | 18 | -11.64032 | -75.80504 | GE34A-8 | Quimica - Ingemmet | Nº189-2022-INGEMMET/DL-LQ | Calizas dolomíticas recristalizadas color beige a blanquecina en estratos medianos a gruesos entre 0.3 a 1.2m interestratificadas en su parte inferior con calco arenita arcillosas y brechas calcáreas conformando clastos angulosos (10 a 30%) en una matriz arcilla limosa, mientras en la parte superior se encuentra interestratificado con arcillas bituminosas y calcarenitas. Potencia de 8m, con rumbo y buzamiento N25°O y 42°NE. | ICP-OES | ICP-MS |  | <0.5 | 0.14 | <5 | 27 | <0.6 | <10 | 38.28 | <1 | 3 | <1 | 3 | 0.51 | <2 | 0.5 | 0.3 | <0.1 | 0.05 | <0.3 | 0.5 | <0.2 | 0.1 | <0.2 | <0.01 | <2 | <2 | <0.15 | 0.13 | 0.02 | <2 | <0.01 | <0.5 | 2 | <5 | 0.02 | <5 | 0.4 | <2 | <2 | <5 | 0.3 | 0.4 |  | 103 | <0.5 | <0.1 | <0.2 | <0.01 | 5 | <0.1 | 0.2 | <10 | <1 | 5 | 0.3 | 20 | 7
62 | GE34A-8: Prospección por magnesio en el centro del Perú | 23m-RENM22-065B | Relave | Mina San Vicente | 463628 | 8762270 | 18 | -11.19653 | -75.33316 | GE34A-8 | Quimica - Ingemmet | Nº154-2022-INGEMMET/DL-LQ | Relave, material clástico tipo arena fina | ICP-OES | ICP-MS |  | <0.5 | 0.3 | 2.5 | 20 | 0.3 | 0.5 | 29.65 | 7 | 2.3 | 2 | 7 | 0.18 | 15 | 0.3 | 0.2 | 0.05 | 0.63 | 0.7 | 0.2 | 0.1 | 0.05 | 0.1 | 18.91 | 2 | 3 | 0.055 | 18.91 | 0.18 | 1 | 0.27 | 0.5 | 1.2 | 6 | 0.04 | 245 | 0.3 | 1 | 1 | 2.5 | 4.92 | 0.2 |  | 121 | 0.25 | 0.05 | 0.3 | 0.02 | 0.25 | 0.05 | 1.6 | 0.5 | 0.5 | 2.5 | 0.2 | 3759 | 9
63 | GE34A-8: Prospección por magnesio en el centro del Perú | 23m-RENM22-066B | Relave | Mina San Vicente | 463620 | 8762274 | 18 | -11.19649 | -75.33324 | GE34A-8 | Quimica - Ingemmet | Nº154-2022-INGEMMET/DL-LQ | Relave, material clástico tipo arena fina | ICP-OES | ICP-MS |  | <0.5 | 0.24 | 2.5 | 20 | 0.3 | 0.5 | 30.39 | 8 | 2.3 | 2 | 7 | 0.23 | 14 | 0.2 | 0.1 | 0.05 | 0.58 | 0.7 | 0.2 | 0.1 | 0.05 | 0.1 | 18.71 | 1 | 3 | 0.055 | 18.71 | 0.16 | 1 | 0.21 | 0.7 | 1.1 | 6 | 0.03 | 256 | 0.3 | 1 | 1 | 2.5 | 2.72 | 0.2 |  | 124 | 0.25 | 0.05 | 0.3 | 0.02 | 0.25 | 0.05 | 1.5 | 0.5 | 0.5 | 2.5 | 0.1 | 3915 | 2.5
64 | GE34A-8: Prospección por magnesio en el centro del Perú | 23m-RENM22-067B | Relave | Mina San Vicente | 463613 | 8792277 | 18 | -10.92515 | -75.333 | GE34A-8 | Quimica - Ingemmet | Nº154-2022-INGEMMET/DL-LQ | Relave, material clástico tipo arena fina | ICP-OES | ICP-MS |  | <0.5 | 0.51 | 2.5 | 21 | 0.3 | 0.5 | 30.42 | 10 | 5 | 5 | 18 | 0.34 | 16 | 0.5 | 0.2 | 0.05 | 0.97 | 1.2 | 0.5 | 0.4 | 0.05 | 0.1 | 19.14 | 1 | 3 | 0.055 | 19.14 | 0.17 | 1 | 0.13 | 3.7 | 2.4 | 12 | 0.06 | 221 | 0.6 | 1 | 1 | 2.5 | 3.06 | 0.5 |  | 143 | 0.25 | 0.05 | 0.4 | 0.13 | 0.25 | 0.05 | 1.9 | 0.5 | 0.5 | 2.5 | 0.2 | 4349 | 12
65 | GE34A-8: Prospección por magnesio en el centro del Perú | 23m-RENM22-068B | Relave | Mina San Vicente | 463606 | 8762279 | 18 | -11.19644 | -75.33337 | GE34A-8 | Quimica - Ingemmet | Nº154-2022-INGEMMET/DL-LQ | Relave, material clástico tipo arena fina | ICP-OES | ICP-MS |  | <0.5 | 0.3 | 2.5 | 23 | 0.3 | 0.5 | 30.89 | 8 | 2.8 | 2 | 8 | 0.22 | 12 | 0.3 | 0.2 | 0.05 | 0.64 | 0.6 | 0.3 | 0.2 | 0.05 | 0.1 | 19.08 | 3 | 5 | 0.055 | 19.08 | 0.18 | 1 | 0.24 | 0.9 | 1.3 | 2.5 | 0.04 | 258 | 0.3 | 1 | 1 | 2.5 | 2.92 | 0.3 |  | 123 | 0.25 | 0.05 | 0.3 | 0.02 | 0.25 | 0.05 | 1.8 | 0.5 | 0.5 | 2.5 | 0.2 | 3644 | 8
66 | GE34A-8: Prospección por magnesio en el centro del Perú | 23m-RENM22-069B | Relave | Mina San Vicente | 463598 | 8762282 | 18 | -11.19642 | -75.33344 | GE34A-8 | Quimica - Ingemmet | Nº154-2022-INGEMMET/DL-LQ | Relave, material clástico tipo arena fina | ICP-OES | ICP-MS |  | <0.5 | 0.27 | 2.5 | 21 | 0.3 | 0.5 | 31.44 | 7 | 2.8 | 2 | 7 | 0.24 | 13 | 0.3 | 0.2 | 0.05 | 0.57 | 0.6 | 0.3 | 0.1 | 0.05 | 0.1 | 19.02 | 1 | 3 | 0.055 | 19.02 | 0.17 | 1 | 0.22 | 0.8 | 1.4 | 6 | 0.03 | 226 | 0.3 | 1 | 1 | 2.5 | 2.93 | 0.3 |  | 124 | 0.25 | 0.05 | 0.4 | 0.02 | 0.25 | 0.05 | 1.6 | 0.5 | 0.5 | 2.5 | 0.2 | 3213 | 8
67 | GE34A-8: Prospección por magnesio en el centro del Perú | 23m-RENM22-070B | Relave | Mina San Vicente | 463650 | 8762171 | 18 | -11.19742 | -75.33296 | GE34A-8 | Quimica - Ingemmet | Nº23-2023-INGEMMET/DL-LQ | Relave, material clástico tipo arena fina | ICP-OES | ICP-MS | Determinación gravimétrica de azufre | <0.5 | 0.75 | 5 | 41 | 0.7 | <10 | 20.16 | 9 | 12.9 | 4 | 16 | 0.75 | 16 | 1 | 0.6 | 0.2 | 0.95 | 2.4 | 1 | 0.7 | 0.2 | <0.2 | 0.42 | 6.8 | 4.278 | <0.15 | 11.49 | 0.13 | <2 | 0.21 | 5.2 | 5.1 | 11 | 0.04 | 270 | 1.3 | <2 | <2 | <5 | 3.02 | 1 | 1.99201 | 135 | <0.5 | 0.2 | 4.9 | 0.09 | <0.5 | <0.1 | 2.7 | <10 | <1 | <5 | 0.6 | 2928 | 17
68 | GE34A-8: Prospección por magnesio en el centro del Perú | 23m-RENM22-071B | Relave | Mina San Vicente | 463641 | 8762164 | 18 | -11.19748 | -75.33305 | GE34A-8 | Quimica - Ingemmet | Nº23-2023-INGEMMET/DL-LQ | Relave, material clástico tipo arena fina | ICP-OES | ICP-MS | Determinación gravimétrica de azufre | <0.5 | 0.59 | 5 | 41 | <0.6 | <10 | 20.89 | 10 | 8.9 | 2 | 6 | 0.59 | 15 | 0.7 | 0.4 | <0.1 | 0.51 | 1.8 | 0.7 | 0.3 | 0.1 | <0.2 | 0.34 | 5.6 | 4.853 | <0.15 | 11.63 | 0.13 | <2 | 0.23 | 1.9 | 3.5 | 6 | <0.01 | 327 | 0.9 | <2 | <2 | <5 | 2.59 | 0.7 | 0.89297 | 104 | <0.5 | 0.1 | 1.7 | 0.03 | <0.5 | <0.1 | 1.8 | <10 | <1 | <5 | 0.5 | 2954 | 8
69 | GE34A-8: Prospección por magnesio en el centro del Perú | 23m-RENM22-072B | Relave | Mina San Vicente | 463633 | 8762158 | 18 | -11.19754 | -75.33312 | GE34A-8 | Quimica - Ingemmet | Nº23-2023-INGEMMET/DL-LQ | Relave, material clástico tipo arena fina | ICP-OES | ICP-MS | Determinación gravimétrica de azufre | <0.5 | 0.28 | <5 | 24 | <0.6 | <10 | 21.48 | 14 | 5.3 | 2 | 7 | 0.3 | 15 | 0.3 | 0.2 | <0.1 | 0.65 | 1.1 | 0.5 | 0.3 | <0.1 | <0.2 | 0.18 | 2.8 | 3.265 | <0.15 | 11.98 | 0.13 | <2 | 0.12 | 1.3 | 2.4 | 7 | 0.02 | 329 | 0.6 | <2 | <2 | <5 | 1.39 | 0.5 | 1.30511 | 118 | <0.5 | <0.1 | 0.4 | 0.03 | <0.5 | <0.1 | 1.7 | <10 | <1 | <5 | 0.2 | 4340 | 10
70 | GE34A-8: Prospección por magnesio en el centro del Perú | 23m-RENM22-073B | Relave | Mina San Vicente | 463626 | 8762152 | 18 | -11.19759 | -75.33318 | GE34A-8 | Quimica - Ingemmet | Nº23-2023-INGEMMET/DL-LQ | Relave, material clástico tipo arena fina | ICP-OES | ICP-MS | Determinación gravimétrica de azufre | <0.5 | 0.49 | 7 | 30 | <0.6 | <10 | 20.73 | 11 | 5.9 | 5 | 17 | 0.5 | 16 | 0.6 | 0.3 | 0.1 | 0.97 | 1.6 | 0.7 | 0.5 | 0.1 | <0.2 | 0.29 | 4.4 | 5.207 | <0.15 | 11.72 | 0.14 | <2 | 0.14 | 3.6 | 2.8 | 12 | 0.04 | 388 | 0.7 | <2 | <2 | <5 | 2.02 | 0.6 | 2.19808 | 137 | <0.5 | 0.1 | 0.9 | 0.08 | <0.5 | <0.1 | 2.2 | <10 | <1 | <5 | 0.3 | 3599 | 15
71 | GE34A-8: Prospección por magnesio en el centro del Perú | 23m-RENM22-074B | Relave | Mina San Vicente | 463618 | 8762146 | 18 | -11.19765 | -75.33326 | GE34A-8 | Quimica - Ingemmet | Nº23-2023-INGEMMET/DL-LQ | Relave, material clástico tipo arena fina | ICP-OES | ICP-MS | Determinación gravimétrica de azufre | <0.5 | 0.8 | 6 | 47 | 0.6 | <10 | 20.16 | 7 | 11.9 | 5 | 19 | 0.87 | 15 | 1 | 0.5 | 0.2 | 1.02 | 2.5 | 1.1 | 0.6 | 0.2 | <0.2 | 0.46 | 7.1 | 4.822 | <0.15 | 11.06 | 0.13 | <2 | 0.2 | 5.6 | 5.1 | 13 | 0.07 | 217 | 1.4 | <2 | <2 | <5 | 3.26 | 1 | 2.0607 | 137 | <0.5 | 0.2 | 2.9 | 0.1 | <0.5 | <0.1 | 2.5 | <10 | <1 | <5 | 0.5 | 2682 | 17
72 | GE34A-8: Prospección por magnesio en el centro del Perú | 23m-RENM22-075B | Relave | Mina San Vicente | 463719 | 8762101 | 18 | -11.19805 | -75.33233 | GE34A-8 | Quimica - Ingemmet | Nº154-2022-INGEMMET/DL-LQ | Relave, material clástico tipo arena fina | ICP-OES | ICP-MS |  | <0.5 | 0.4 | 2.5 | 24 | 0.3 | 0.5 | 31.7 | 14 | 2.4 | 3 | 8 | 0.29 | 15 | 0.3 | 0.2 | 0.05 | 0.64 | 0.9 | 0.3 | 0.4 | 0.05 | 0.1 | 18.68 | 1 | 3 | 0.055 | 18.68 | 0.18 | 1 | 0.27 | 1.2 | 1.3 | 5 | 0.02 | 612 | 0.3 | 1 | 1 | 2.5 | 2.85 | 0.2 |  | 114 | 0.25 | 0.05 | 0.3 | 0.03 | 0.25 | 0.05 | 1.6 | 0.5 | 0.5 | 2.5 | 0.2 | 4962 | 10
73 | GE34A-8: Prospección por magnesio en el centro del Perú | 23m-RENM22-076B | Relave | Mina San Vicente | 463712 | 8762092 | 18 | -11.19814 | -75.3324 | GE34A-8 | Quimica - Ingemmet | Nº154-2022-INGEMMET/DL-LQ | Relave, material clástico tipo arena fina | ICP-OES | ICP-MS |  | <0.5 | 1.1 | 2.5 | 33 | 0.3 | 0.5 | 29.17 | 10 | 11.1 | 7 | 12 | 0.65 | 14 | 0.7 | 0.5 | 0.1 | 1.4 | 4.2 | 0.8 | 0.6 | 0.1 | 0.1 | 18.53 | 6 | 4 | 0.055 | 18.53 | 0.17 | 1 | 0.19 | 4.4 | 6.5 | 14 | 0.12 | 322 | 1.4 | 1 | 1 | 2.5 | 5.33 | 1 |  | 147 | 0.25 | 0.1 | 2.4 | 0.17 | 0.25 | 0.05 | 1.9 | 0.5 | 0.5 | 2.5 | 0.4 | 4145 | 2.5
74 | GE34A-8: Prospección por magnesio en el centro del Perú | 23m-RENM22-077B | Relave | Mina San Vicente | 463706 | 8762085 | 18 | -11.1982 | -75.33245 | GE34A-8 | Quimica - Ingemmet | Nº154-2022-INGEMMET/DL-LQ | Relave, material clástico tipo arena fina | ICP-OES | ICP-MS |  | <0.5 | 0.39 | 2.5 | 28 | 0.3 | 0.5 | 30.45 | 15 | 3 | 3 | 9 | 0.27 | 13 | 0.3 | 0.2 | 0.05 | 0.64 | 1 | 0.4 | 1 | 0.05 | 0.1 | 19.34 | 1 | 4 | 0.055 | 19.34 | 0.19 | 1 | 0.24 | 1.1 | 6.1 | 5 | 0.03 | 808 | 0.4 | 1 | 2 | 2.5 | 3.09 | 0.3 |  | 120 | 0.25 | 0.05 | 0.4 | 0.03 | 0.25 | 0.05 | 1.4 | 0.5 | 0.5 | 41 | 0.2 | 4527 | 31
75 | GE34A-8: Prospección por magnesio en el centro del Perú | 23m-RENM22-078B | Relave | Mina San Vicente | 463699 | 8762077 | 18 | -11.19827 | -75.33252 | GE34A-8 | Quimica - Ingemmet | Nº154-2022-INGEMMET/DL-LQ | Relave, material clástico tipo arena fina | ICP-OES | ICP-MS |  | <0.5 | 0.64 | 6 | 34 | 0.3 | 0.5 | 30.93 | 12 | 5.6 | 4 | 10 | 0.45 | 21 | 0.5 | 0.3 | 0.05 | 0.72 | 1.4 | 0.5 | 0.3 | 0.05 | 0.1 | 18.32 | 4 | 4 | 0.055 | 18.32 | 0.17 | 1 | 0.24 | 1.8 | 2.3 | 5 | 0.03 | 670 | 0.6 | 1 | 1 | 2.5 | 4.02 | 0.4 |  | 124 | 0.25 | 0.05 | 1.9 | 0.04 | 0.25 | 0.05 | 1.8 | 0.5 | 0.5 | 2.5 | 0.3 | 4412 | 8
76 | GE34A-8: Prospección por magnesio en el centro del Perú | 23m-RENM22-079B | Relave | Mina San Vicente | 463692 | 8762070 | 18 | -11.19833 | -75.33258 | GE34A-8 | Quimica - Ingemmet | Nº154-2022-INGEMMET/DL-LQ | Relave, material clástico tipo arena fina | ICP-OES | ICP-MS |  | <0.5 | 0.37 | 2.5 | 22 | 0.3 | 0.5 | 32.26 | 15 | 2.7 | 2 | 8 | 0.27 | 14 | 0.3 | 0.2 | 0.05 | 0.61 | 1.2 | 0.3 | 0.1 | 0.05 | 0.1 | 18.52 | 1 | 3 | 0.055 | 18.52 | 0.18 | 1 | 0.22 | 1 | 1.6 | 6 | 0.005 | 484 | 0.3 | 1 | 1 | 2.5 | 2.71 | 0.3 |  | 122 | 0.25 | 0.05 | 0.4 | 0.01 | 0.25 | 0.05 | 1.7 | 0.5 | 0.5 | 2.5 | 0.1 | 5185 | 2.5
77 | GE34A-8: Prospección por magnesio en el centro del Perú | 21j-RNM22-080B | Caliza | Sacracocha I | 314329 | 8844331 | 18 | -10.45003 | -76.6963 | GE34A-8 | Quimica - Ingemmet | Nº23-2023-INGEMMET/DL-LQ | Secuencias calcáreas siendo parte media a superior de la Formación Jumasha conformado por calizas micríticas parda a calizas espáticas finas a medias a recristalizadas pardas, entrando en la parte tope de esta sección de calizas con venillas mayormente de calcita, a veces dolomita? centimétrica de leve a moderada y lenta efervescencia al reaccionar con el HCl. Potencial entre 18 a 20m, con rumbo y buzamiento N24°E 85°SE. Estas secuencias calcáreas pueden estar leve a moderadamente dolomitizadas. | ICP-OES | ICP-MS | Determinación gravimétrica de azufre | <0.5 | 0.24 | <5 | 14 | <0.6 | <10 | 37.99 | <1 | 3.2 | <1 | 4 | 0.51 | 2 | 0.2 | 0.2 | <0.1 | 0.12 | 0.5 | 0.3 | 0.2 | <0.1 | <0.2 | 0.13 | 2.9 | 5.899 | <0.15 | 0.49 | <0.01 | <2 | 0.03 | 0.5 | 1.5 | <5 | <0.01 | <5 | 0.4 | <2 | <2 | <5 | 0.98 | 0.3 | 0.06869 | 608 | <0.5 | <0.1 | 0.2 | 0.01 | <0.5 | <0.1 | 1.2 | <10 | <1 | <5 | 0.1 | 11 | <5
78 | GE34A-8: Prospección por magnesio en el centro del Perú | 21j-RNM22-081B | Caliza | Sacracocha II | 314398 | 8844345 | 18 | -10.44991 | -76.69567 | GE34A-8 | Quimica - Ingemmet | Nº23-2023-INGEMMET/DL-LQ | Secuencias calcáreas conformado por calizas micríticas pardas a calizas espática media gris claro y pardo, con leve a moderada y lenta efervescencia al reaccionar con el HCl en estratos medianos a gruesos entre 0.30a 0.80m. Potencia de 12 a 15m, con rumbo y buzamiento N20°E y 82°SE. | ICP-OES | ICP-MS | Determinación gravimétrica de azufre | <0.5 | 0.32 | <5 | 7 | <0.6 | <10 | 38.15 | <1 | 4.6 | <1 | 5 | 0.82 | 2 | 0.3 | 0.2 | <0.1 | 0.18 | 0.7 | 0.4 | 0.3 | <0.1 | <0.2 | 0.15 | 3.5 | 5.358 | <0.15 | 0.52 | <0.01 | <2 | 0.05 | 0.8 | 1.9 | <5 | 0.01 | <5 | 0.5 | <2 | <2 | <5 | 1.03 | 0.4 | <0.01 | 444 | <0.5 | <0.1 | 0.5 | 0.02 | <0.5 | <0.1 | 1.9 | <10 | <1 | <5 | 0.2 | 20 | 8
79 | GE34A-8: Prospección por magnesio en el centro del Perú | 22j-RNM22-082B | Caliza | Pacush | 319718 | 8838179 | 18 | -10.50591 | -76.64738 | GE34A-8 | Quimica - Ingemmet | Nº23-2023-INGEMMET/DL-LQ | Secuencias calcáreas parte superior de la Formación Jumasha (Ks-j) conformado por calizas micríticas a espática finas color gris clara y parda de lenta y leve a moderada efervescencia al reaccionar con el HCl. En la base las calizas se encuentran venillas de calcita centimétrica. Potencia de mas de 50m, rumbo y buzamiento N12°E y 24°NO. | ICP-OES | ICP-MS | Determinación gravimétrica de azufre | <0.5 | 0.6 | <5 | 72 | <0.6 | <10 | 34.88 | <1 | 11.1 | 1 | 9 | 0.45 | 3 | 0.8 | 0.4 | 0.2 | 0.5 | 1.4 | 0.9 | 0.9 | 0.2 | <0.2 | 0.29 | 6.7 | 7.817 | <0.15 | 1.03 | 0.01 | <2 | 0.13 | 1.9 | 4.9 | <5 | 0.04 | <5 | 1.3 | <2 | <2 | <5 | 2.54 | 0.9 | 0.54952 | 443 | <0.5 | 0.1 | 1.5 | 0.03 | <0.5 | <0.1 | 2.6 | <10 | <1 | <5 | 0.5 | 9 | 23
80 | GE34A-8: Prospección por magnesio en el centro del Perú | 22k-RNM22-083B | Dolomía | Mesapata | 342636 | 8833684 | 18 | -10.54757 | -76.43819 | GE34A-8 | Quimica - Ingemmet | Nº23-2023-INGEMMET/DL-LQ | Secuencias calcáreas parte tope del Grupo Pucará conformado por calizas espáticas finas a medias de leve a moderada y lena efervescencia (parte superior de la sección) a muy leve a sin efervescencia (parte inferior de la sección) con estratos gruesos a muy gruesos de 1 a 2m de grosor. Potencia evaluada 10-12m y de afloramiento 35 a 45m en total. Rumbo N75°O y buzamiento 34°NE. | ICP-OES | ICP-MS | Determinación gravimétrica de azufre | <0.5 | 0.74 | 7 | 494 | <0.6 | <10 | 20.48 | <1 | 6.6 | 2 | 10 | 0.24 | 3 | 1.2 | 0.6 | 0.3 | 0.75 | 1.1 | 1.7 | 0.7 | 0.2 | <0.2 | 0.09 | 3.7 | 9.332 | <0.15 | 10.92 | 0.06 | <2 | 0.06 | 0.9 | 3.9 | <5 | 0.14 | <5 | 0.9 | <2 | <2 | <5 | 4.05 | 1 | <0.01 | 139 | <0.5 | 0.2 | 0.9 | 0.03 | <0.5 | <0.1 | 5.8 | <10 | <1 | 6 | 0.5 | 14 | 19
81 | GE34A-8: Prospección por magnesio en el centro del Perú | 22k-RNM22-084B | Dolomía | Rupahuayn | 341800 | 8836432 | 18 | -10.52269 | -76.44572 | GE34A-8 | Quimica - Ingemmet | Nº23-2023-INGEMMET/DL-LQ | Calizas dolomíticas textura espática fina color amarillento a beige, de leve a moderada y lenta efervescencia al reaccionar con el HCl, en estratos gruesos a muy gruesos de 0.60 a 3.5m de grosor, plegados. En el tope afloran brechas calcáreas dolomíticas con grosor de 3.5m. El rumbo y buzamiento: (I) P. superior N24°O/58°SO y (II) P. inferior N65°O/62°SO. Por encima entra en contacto con areniscas cuarzosas con leve y moderada oxidación. | ICP-OES | ICP-MS | Determinación gravimétrica de azufre | <0.5 | 0.14 | <5 | 152 | <0.6 | <10 | 21.64 | <1 | 3.2 | 2 | 8 | 0.17 | 3 | 0.6 | 0.3 | 0.1 | 0.46 | 0.4 | 0.9 | 0.5 | 0.1 | <0.2 | 0.12 | 2.4 | 3.482 | <0.15 | 12.56 | 0.03 | 2 | 0.07 | <0.5 | 1.9 | 6 | 0.11 | <5 | 0.4 | <2 | <2 | <5 | 1.48 | 0.5 | <0.01 | 481 | <0.5 | 0.1 | 0.2 | <0.01 | <0.5 | <0.1 | 4.3 | <10 | <1 | <5 | 0.2 | 9 | 18
82 | GE34A-8: Prospección por magnesio en el centro del Perú | 21k-RNM22-085B | Dolomía | Cerro Jatunjirca I | 383766 | 8850153 | 18 | -10.40013 | -76.06184 | GE34A-8 | Quimica - Ingemmet | Nº23-2023-INGEMMET/DL-LQ | Secuencias calcáreas conformado por calizas espáticas finas gris oscura con leve a sin efervescencia al reaccionar con el HCl, grosor de 16 a 18 m en estratos delgados entre 0.3 a 0.4 m, infrayace a caliza espática fina gris clara con nódulos de cherts y nódulos de calcita y dolomita (1-2 cm) en estratos delgados 0.15 a 0.20 m grosor de 18 m. El rumbo y buzamiento en la base es N72°O, luego en calizas con nódulos dolomitizada N15°O y 56°SO. Potencia evaluado 36 a 38 m. | ICP-OES | ICP-MS | Determinación gravimétrica de azufre | <0.5 | 0.28 | <5 | 8 | <0.6 | <10 | 20.74 | <1 | 4.8 | 2 | 14 | 0.17 | 2 | 0.2 | 0.2 | <0.1 | 0.24 | 0.6 | 0.3 | 0.2 | <0.1 | <0.2 | 0.15 | 3.5 | 3.216 | <0.15 | 11.83 | 0.06 | <2 | 0.07 | <0.5 | 2.2 | <5 | 0.15 | <5 | 0.6 | <2 | <2 | <5 | 2.75 | 0.3 | <0.01 | 1089 | <0.5 | <0.1 | 0.2 | 0.01 | <0.5 | <0.1 | 2.5 | <10 | <1 | <5 | 0.2 | 5 | 8
83 | GE34A-8: Prospección por magnesio en el centro del Perú | 21k-RNM22-086B | Dolomía | Cerro Jatunjirca II | 383747 | 8850097 | 18 | -10.40063 | -76.06202 | GE34A-8 | Quimica - Ingemmet | Nº23-2023-INGEMMET/DL-LQ | Secuencias calcáreas dolomitizadas conformado por calizas espáticas finas y recristalizadas gris clara a blanquecina con muy leve a sin efervescencia al reaccionar con el HCl en estratos gruesos a muy gruesos de 2 a 3 m macizo rocoso, masivo. Su potencia es de 67 m con rumbo y buzamiento N24°O y 54°SO. | ICP-OES | ICP-MS | Determinación gravimétrica de azufre | <0.5 | 0.06 | <5 | <5 | <0.6 | <10 | 22.36 | <1 | 0.9 | <1 | 6 | 0.13 | <2 | <0.1 | <0.1 | <0.1 | 0.18 | <0.3 | 0.1 | <0.2 | <0.1 | <0.2 | 0.11 | <2 | 3.8 | <0.15 | 12.77 | 0.04 | <2 | 0.08 | 0.7 | 0.4 | <5 | 0.04 | <5 | 0.1 | <2 | <2 | <5 | 0.34 | <0.1 | <0.01 | 164 | <0.5 | <0.1 | <0.2 | 0.02 | <0.5 | <0.1 | 1.5 | <10 | <1 | <5 | <0.1 | 18 | <5
84 | GE34A-8: Prospección por magnesio en el centro del Perú | 22k-RNM22-087B | Dolomía | Cerro Uchunguyo | 368549 | 8829755 | 18 | -10.58408 | -76.20154 | GE34A-8 | Quimica - Ingemmet | Nº23-2023-INGEMMET/DL-LQ | Secuencias calcáreas parte (superior inferior) de la Formación Chambará conformado por calizas gris clara, textura espática fina, moderadamente a altamente resistente y compacta siendo silicificada, leve efervescencia al reaccionar con el HCl, en estratos delgados a medianos 0.30 a 0.80m de grosor con algunos venillas de calcita con matriz silícea. Potencia de 60m, rumbo y buzamiento promedio N3°O y 58°NE. | ICP-OES | ICP-MS | Determinación gravimétrica de azufre | <0.5 | 0.13 | 9 | <5 | <0.6 | <10 | 22.65 | <1 | 2.3 | <1 | 3 | 0.12 | <2 | 0.3 | 0.1 | <0.1 | 0.22 | 0.4 | 0.3 | <0.2 | <0.1 | <0.2 | 0.11 | 2 | 2.385 | <0.15 | 12.04 | 0.06 | <2 | 0.06 | <0.5 | 1.2 | <5 | <0.01 | <5 | 0.3 | <2 | <2 | <5 | 0.44 | 0.2 | <0.01 | 65 | <0.5 | <0.1 | <0.2 | <0.01 | 1 | <0.1 | 2.1 | <10 | <1 | <5 | 0.1 | 5 | <5
85 | GE34A-8: Prospección por magnesio en el centro del Perú | 22k-RNM22-088B | Caliza | Tayacala | 366646 | 8835103 | 18 | -10.53566 | -76.21875 | GE34A-8 | Quimica - Ingemmet | Nº23-2023-INGEMMET/DL-LQ | Secuencias calcáreas parte inferior de la Formación Chambará conformado por calizas micríticas gris oscuro, es estratos delgados 0.10 a 0.20m de grosor, con moderada a alta efervescencia al reaccionar con HCl. Este paquete infrayace a calizas silicificadas en estratos muy gruesos a bancos, moderadamente a compacto y dúctil , rápida efervescencia con venillas de carbonato de Cu. | ICP-OES | ICP-MS | Determinación gravimétrica de azufre | <0.5 | 0.27 | 33 | 85 | <0.6 | <10 | 36.69 | <1 | 7.5 | 1 | 4 | 0.89 | 37 | 0.5 | 0.3 | 0.2 | 0.24 | 0.6 | 0.7 | <0.2 | <0.1 | <0.2 | 0.16 | 4.8 | 9.348 | <0.15 | 1.15 | 0.26 | <2 | 0.08 | <0.5 | 3.8 | <5 | <0.01 | 108 | 0.9 | <2 | <2 | <5 | 1.36 | 0.7 | <0.01 | 206 | <0.5 | <0.1 | 0.3 | 0.01 | <0.5 | <0.1 | 3.5 | <10 | <1 | <5 | 0.2 | 162 | 8
86 | GE34A-8: Prospección por magnesio en el centro del Perú | 22k-RNM22-089B | Caliza | Cerro Chipian I | 370303 | 8816369 | 18 | -10.70518 | -76.18598 | GE34A-8 | Quimica - Ingemmet | Nº23-2023-INGEMMET/DL-LQ | Calizas dolomíticas espáticas finas a medias color beige, a veces con tonalidad amarillenta de estratos medianos entre 0.40 a 0.80m grosor a estratos gruesos de 0.80 a 1.50m, con leve a moderada efervescencia al reaccionar con el HCl. Potencia de 38m. El rumbo y buzamiento promedio N16°E y 72°NO. | ICP-OES | ICP-MS | Determinación gravimétrica de azufre | <0.5 | 0.1 | <5 | <5 | <0.6 | <10 | 38.66 | <1 | 1.5 | <1 | 3 | 0.14 | <2 | 0.2 | <0.1 | <0.1 | 0.05 | <0.3 | 0.1 | <0.2 | <0.1 | <0.2 | 0.11 | <2 | 3.819 | <0.15 | 0.22 | <0.01 | <2 | 0.04 | <0.5 | 0.7 | <5 | 0.02 | <5 | 0.2 | <2 | <2 | <5 | 0.92 | 0.2 | <0.01 | 291 | <0.5 | <0.1 | <0.2 | <0.01 | <0.5 | <0.1 | 1.2 | <10 | <1 | <5 | <0.1 | 12 | 6
87 | GE34A-8: Prospección por magnesio en el centro del Perú | 22k-RNM22-090B | Caliza | Cerro Chipian II | 370323 | 8816367 | 18 | -10.7052 | -76.1858 | GE34A-8 | Quimica - Ingemmet | Nº23-2023-INGEMMET/DL-LQ | Calizas espáticas finas dolomíticas y parte silicificada color beige, en estratos medianos a gruesos entre 0.40 a 1.20m, con leve a moderado y lenta efervescencia al reaccionar con el HCl. Potencia de 14 a 15m. Rumbo y buzamiento N28°E y 68°NO. | ICP-OES | ICP-MS | Determinación gravimétrica de azufre | <0.5 | 0.09 | <5 | <5 | <0.6 | <10 | 39.6 | <1 | 1.8 | <1 | 2 | 0.13 | <2 | 0.2 | <0.1 | <0.1 | 0.05 | <0.3 | 0.2 | <0.2 | <0.1 | <0.2 | 0.06 | 2.1 | 3.38 | <0.15 | 0.15 | <0.01 | <2 | 0.05 | <0.5 | 0.9 | <5 | 0.02 | <5 | 0.2 | <2 | <2 | <5 | 0.83 | 0.2 | <0.01 | 258 | <0.5 | <0.1 | <0.2 | <0.01 | <0.5 | <0.1 | 1.3 | <10 | <1 | <5 | <0.1 | 3 | <5
88 | GE34A-8: Prospección por magnesio en el centro del Perú | 22k-RNM22-091B | Caliza | Palca I | 370702 | 8810794 | 18 | -10.75561 | -76.18253 | GE34A-8 | Quimica - Ingemmet | Nº23-2023-INGEMMET/DL-LQ | Calizas micríticas beige con alguna tonalidad rojiza con moderada a leve efervescencia al reaccionar con el HCl, con olor a Kerógeno con estratos gruesos a mediados, en contacto con su parte superior con caliza espáticas medias ferruginosas, grosor 1.05m color rojizo amarillento con moderada efervescencia, mientras en su parte inferior entra en contacto con calizas nodulares (cherts) en estratos delgados, grosor 3.5m. | ICP-OES | ICP-MS | Determinación gravimétrica de azufre | <0.5 | 0.12 | <5 | <5 | <0.6 | <10 | 37.34 | <1 | 1.7 | <1 | 3 | 0.17 | <2 | 0.2 | <0.1 | <0.1 | 0.2 | 0.3 | 0.1 | <0.2 | <0.1 | <0.2 | 0.14 | <2 | 3.353 | <0.15 | 0.55 | 0.01 | <2 | 0.05 | <0.5 | 0.7 | <5 | <0.01 | <5 | 0.2 | <2 | <2 | <5 | 1.47 | 0.1 | 0.34345 | 253 | <0.5 | <0.1 | <0.2 | <0.01 | <0.5 | <0.1 | 1.8 | <10 | <1 | <5 | <0.1 | 5 | <5
89 | GE34A-8: Prospección por magnesio en el centro del Perú | 22k-RNM22-092B | Caliza | Palca II | 370802 | 8810810 | 18 | -10.75547 | -76.18162 | GE34A-8 | Quimica - Ingemmet | Nº23-2023-INGEMMET/DL-LQ | Calizas espáticas finas gris claro y beige, de moderada a leve efervescencia al reaccionar con el HCl con algunos horizontes de calizas ferruginosas de moderada a leve efervescencia. Por debajo y por encima entra en contacto con calizas nodulares (cherts) en estratos delgados, plegados. Rumbo y buzamiento N6°O y 78°SO. | ICP-OES | ICP-MS | Determinación gravimétrica de azufre | <0.5 | 0.1 | <5 | <5 | <0.6 | <10 | 38.14 | <1 | 1.9 | <1 | 2 | 0.13 | <2 | 0.1 | 0.1 | <0.1 | 0.13 | <0.3 | 0.2 | <0.2 | <0.1 | <0.2 | 0.11 | 2 | 6.654 | <0.15 | 0.29 | <0.01 | <2 | 0.04 | <0.5 | 0.8 | <5 | 0.04 | 7 | 0.2 | <2 | <2 | <5 | 0.95 | 0.1 | <0.01 | 247 | <0.5 | <0.1 | <0.2 | <0.01 | <0.5 | <0.1 | 1.7 | <10 | <1 | <5 | 0.1 | 10 | <5
90 | GE34A-8: Prospección por magnesio en el centro del Perú | 22k-RNM22-093B | Caliza | Acomachay I | 378992 | 8810483 | 18 | -10.7587 | -76.10673 | GE34A-8 | Quimica - Ingemmet | Nº23-2023-INGEMMET/DL-LQ | Secuencias calcáreas conformadas pro calizas micríticas beige a blanquecina leve a moderada efervescencia al HCl, entre en contacto en la parte superior inferior con una capa de 14m de calizas espática fina a beige pulverulenta, leve efervescencia al HCl con algunos nódulos de cherts, encontrándose plegadas, mientras en la parte superior entra en contacto con calizas micríticas beige, con moderada y lenta efervescencia al HCl, grosor de 7m. Presenta una orientación promedio N40°E/25°NO y plegado N5°O y 40°SO. | ICP-OES | ICP-MS | Determinación gravimétrica de azufre | <0.5 | 0.12 | <5 | 5 | <0.6 | <10 | 31.24 | <1 | 1.9 | <1 | 2 | 0.2 | 3 | 0.1 | <0.1 | <0.1 | 0.05 | 0.3 | 0.2 | <0.2 | <0.1 | <0.2 | 0.14 | <2 | 2.887 | <0.15 | 6.13 | <0.01 | <2 | 0.06 | <0.5 | 1 | <5 | <0.01 | <5 | 0.2 | <2 | <2 | <5 | 0.53 | 0.2 | <0.01 | 136 | <0.5 | <0.1 | <0.2 | <0.01 | <0.5 | <0.1 | 2 | <10 | <1 | <5 | <0.1 | 10 | <5
91 | GE34A-8: Prospección por magnesio en el centro del Perú | 22k-RNM22-094B | Dolomía | Acomachay II | 378881 | 8810488 | 18 | -10.75865 | -76.10775 | GE34A-8 | Quimica - Ingemmet | Nº23-2023-INGEMMET/DL-LQ | Secuencias calcáreas de calizas micríticas beige clara y oscura con leve a moderada efervescencia al reaccionar con HCl entra en contacto con un grosor de 8m de calizas beige con algunos nódulos de cherts. Potencia de 22m. Rumbo y buzamiento promedio N20°E y 24°NO. | ICP-OES | ICP-MS | Determinación gravimétrica de azufre | <0.5 | 0.15 | <5 | 5 | <0.6 | <10 | 23.64 | <1 | 2.6 | <1 | 3 | 0.31 | <2 | 0.2 | 0.1 | <0.1 | 0.08 | 0.5 | 0.3 | <0.2 | <0.1 | <0.2 | 0.19 | 2.1 | 3.922 | <0.15 | 11.33 | <0.01 | <2 | 0.1 | <0.5 | 1.3 | <5 | <0.01 | <5 | 0.3 | <2 | <2 | <5 | 0.95 | 0.3 | <0.01 | 93 | <0.5 | <0.1 | <0.2 | <0.01 | <0.5 | <0.1 | 2.6 | <10 | <1 | <5 | 0.1 | 7 | 8
92 | GE34A-8: Prospección por magnesio en el centro del Perú | 22k-RNM22-095B | Dolomía | Chacancha I | 386746 | 8802842 | 18 | -10.82804 | -76.03606 | GE34A-8 | Quimica - Ingemmet | Nº23-2023-INGEMMET/DL-LQ | Alternancia de calizas espáticas finas beige con tonalidad parda de leve efervescencia al reaccionar con el HCl, con calizas micríticas pardas y grises de moderada efervescencia al reaccionar con el HCl. Estas secuencias calcáreas predominan las calizas beige respecto a las pardas y grises de 3:1. Por encima de este paquete entra en contacto con calizas beige, pardo y gris con una proporción 1:1, grosor de 15m y esta a su vez entra en contacto con calizas nodulares (cherts), grosor de 20m y en la parte tope conforman calizas micríticas negras, 65m. | ICP-OES | ICP-MS | Determinación gravimétrica de azufre | <0.5 | 0.09 | <5 | 9 | <0.6 | <10 | 26.38 | <1 | 2.3 | 1 | 2 | 0.14 | <2 | 0.2 | 0.1 | <0.1 | 0.1 | 0.3 | 0.3 | <0.2 | <0.1 | <0.2 | 0.17 | <2 | 6.005 | <0.15 | 9.2 | <0.01 | <2 | 0.08 | <0.5 | 1.4 | <5 | <0.01 | <5 | 0.3 | <2 | <2 | <5 | 0.73 | 0.2 | <0.01 | 97 | <0.5 | <0.1 | <0.2 | <0.01 | <0.5 | <0.1 | 2.1 | <10 | <1 | <5 | 0.1 | 8 | <5
93 | GE34A-8: Prospección por magnesio en el centro del Perú | 22k-RNM22-096B | Caliza | Chacancha II | 386888 | 8802884 | 18 | -10.82766 | -76.03476 | GE34A-8 | Quimica - Ingemmet | Nº23-2023-INGEMMET/DL-LQ | Alternancia de calizas micríticas gris y pardas que predominan más que las calizas espáticas finas beige pulverulento de leve efervescencia al reaccional con el HCl. Por debajo entra en contacto con calizas espáticas medias a gruesas a recristalizada gris clara a blanquecina, a veces gris oscura. Potencia de 28m. El rumbo y buzamiento de los estratos es N20°O y 38°SO. | ICP-OES | ICP-MS | Determinación gravimétrica de azufre | <0.5 | 0.16 | <5 | <5 | <0.6 | <10 | 34.02 | <1 | 2.5 | <1 | 3 | 0.17 | <2 | 0.2 | 0.1 | <0.1 | 0.09 | 0.4 | 0.3 | <0.2 | <0.1 | <0.2 | 0.18 | 2.2 | 3.322 | <0.15 | 3.67 | <0.01 | <2 | 0.07 | <0.5 | 1.2 | <5 | 0.01 | <5 | 0.3 | <2 | <2 | <5 | 1.14 | 0.2 | <0.01 | 244 | <0.5 | <0.1 | <0.2 | <0.01 | <0.5 | <0.1 | 1.6 | <10 | <1 | <5 | 0.1 | 14 | <5
94 | GE34A-8: Prospección por magnesio en el centro del Perú | 22k-RNM22-097B | Dolomía | Chacancha III | 387106 | 8802843 | 18 | -10.82804 | -76.03277 | GE34A-8 | Quimica - Ingemmet | Nº23-2023-INGEMMET/DL-LQ | Secuencias calcáreas conformado por calizas espáticas media a recristalizada, granular, color gris clara a blanquecina, a veces gris oscura de leve a sin efervescencia al reaccionar con el HCl, en estratos medianos a gruesos entre 0.60 a 1.50m de grosor, presenta una morfología cóncava y ondulada. Potencia de 102m. El rumbo y buzamiento es N32°O y 46°SO. | ICP-OES | ICP-MS | Determinación gravimétrica de azufre | <0.5 | 0.03 | <5 | <5 | <0.6 | <10 | 21.03 | <1 | 1 | <1 | 3 | 0.05 | <2 | 0.1 | <0.1 | <0.1 | 0.35 | <0.3 | 0.1 | <0.2 | <0.1 | <0.2 | 0.12 | <2 | 2.132 | <0.15 | 13.14 | 0.05 | <2 | 0.08 | <0.5 | 0.5 | <5 | 0.04 | <5 | 0.1 | <2 | <2 | <5 | 0.66 | <0.1 | <0.01 | 60 | <0.5 | <0.1 | <0.2 | <0.01 | <0.5 | <0.1 | 1.2 | <10 | <1 | <5 | <0.1 | 5 | <5
95 | GE34A-8: Prospección por magnesio en el centro del Perú | 22m-RNM22-098B | Dolomía | Cantarizú | 457363 | 8823606 | 18 | -10.64174 | -75.38983 | GE34A-8 | Quimica - Ingemmet | Nº23-2023-INGEMMET/DL-LQ | Macizo rocoso calcáreo muy lentamente fracturado y triturado convirtiéndose en ripios de gravas y gravillas con presencia de 80%, el resto conforma limos y arenas producto de la intensa meteorización de las calizas y materia orgánica de 1.8 a 2.5m, máximo de 7a 8m de ancho. La potencia de esta dolomía 40m. Este material es tipo dolomía gris oscuro (GSD) no efervece al reaccionar en el HCl. | ICP-OES | ICP-MS | Determinación gravimétrica de azufre | <0.5 | 0.09 | <5 | <5 | <0.6 | <10 | 21.1 | <1 | 1.5 | <1 | 3 | 0.06 | <2 | 0.1 | <0.1 | <0.1 | 0.59 | 0.4 | 0.1 | <0.2 | <0.1 | <0.2 | 0.13 | <2 | 2.615 | <0.15 | 12.46 | 0.13 | <2 | 0.09 | <0.5 | 0.8 | <5 | <0.01 | <5 | 0.2 | <2 | <2 | <5 | 0.8 | 0.1 | <0.01 | 83 | <0.5 | <0.1 | <0.2 | <0.01 | <0.5 | <0.1 | 1 | <10 | <1 | <5 | <0.1 | 4 | <5
96 | GE34A-8: Prospección por magnesio en el centro del Perú | 22m-RNM22-099B | Dolomía | San José | 453056 | 8827636 | 18 | -10.60524 | -75.42915 | GE34A-8 | Quimica - Ingemmet | Nº23-2023-INGEMMET/DL-LQ | Secuencias calcáreas conformado por estratos gruesos de 1 a 1.5m de calizas micríticas gris con leve efervescencia al reaccionar con el HCl. Potencia de 16 y 19m, interestratificado por estratos entre 0.15 a 0.20 y de 0.30 a 0.40m de calizas micríticas gris oscura, leve a moderada silicificación de moderada a leve efervescencia al reaccionar con el HCl. Rumbo y buzamiento N36°O y 52°NE. | ICP-OES | ICP-MS | Determinación gravimétrica de azufre | <0.5 | 0.1 | <5 | 5 | <0.6 | <10 | 19.69 | <1 | 1.4 | <1 | 6 | 0.14 | <2 | 0.1 | <0.1 | <0.1 | 0.09 | <0.3 | 0.2 | <0.2 | <0.1 | <0.2 | 0.13 | <2 | 3.121 | <0.15 | 10.33 | 0.4 | <2 | 0.05 | <0.5 | 0.7 | <5 | 0.11 | <5 | 0.2 | <2 | <2 | <5 | 6.55 | 0.1 | <0.01 | 53 | <0.5 | <0.1 | <0.2 | <0.01 | <0.5 | <0.1 | 1.2 | <10 | <1 | <5 | <0.1 | 59 | <5

## Leyenda
Leyenda
Símbolo | MgO_%
0 -10
10 - 18
> 18