## Agroindustria&Magnesio_CII
[11 empty] | Método de Análisis |  |  |  | Ag | Al | As | Ba | Be | Bi | Ca | Cd | Ce | Co | Cr | Cs | Cu | Dy | Er | Eu | Fe | Ga | Gd | Hf | Ho | In | K | La | Li | Lu | Mg | Mn | Mo | Na | Nb | Nd | Ni | P | Pb | Pr | Rb | Sb | Sc | Si | Sm | SO3 | Sr | Ta | Tb | Th | Ti | Tl | Tm | U | V | W | Y | Yb | Zn | Zr
N | Código | Este | Norte | Zona | Latitud | Longitud | Proyecto | Laboratorio | Análisis | Geología | Elementos mayores y menores | Elementos traza (tierras raras) | Cloruros (Cl) | Otros elementos (Sn,B, S) | ppm | % | ppm | ppm | ppm | ppm | % | ppm | ppm | ppm | ppm | ppm | ppm | ppm | ppm | ppm | % | ppm | ppm | ppm | ppm | ppm | % | ppm | ppm | ppm | % | % | ppm | % | ppm | ppm | ppm | % | ppm | ppm | ppm | ppm | ppm | % | ppm | % | ppm | ppm | ppm | ppm | % | ppm | ppm | ppm | ppm | ppm | ppm | ppm | ppm | ppm
1 | 26m-RNM22-036A | 450606 | 8605071 | 18 | -12.61794 | -75.4548 | GE34A-8 | Quimica - Ingemmet | Nº 167-2022-INGEMMET/DL-LQ | Caliza gris oscuro, textura grainstone, en estratos medianos entre 0.60 a 0.80m de grosor, compacto y fuertemente plegado. Existe esporádicas venillas de calcita <2mm cortando estratos. Las anomalías espectrales cubren áreas de calizas con algo de óxidos de hierro. | ICP-OES | ICP-MS |  |  | <0.5 | 0.12 | <5 | <5 | <0.6 | <10 | 35.02 | <1 | 2.7 | 2 | 4 | 0.09 | <2 | 0.2 | 0.1 | <0.1 | 0.12 | <0.3 | 0.4 | <0.2 | <0.1 | <0.2 | 0.02 | 2.1 | <2 | <0.15 | 2.81 | 0.03 | <2 | <0.01 | <0.5 | 10.2 | <5 | <0.01 | <5 | 0.3 | <2 | <2 | <5 | 1.04 | 0.3 | 0 | 202 | <0.5 | <0.1 | <0.2 | <0.01 | <0.5 | <0.1 | 2 | <10 | <1 | 71 | 0.1 | 29 | <5
2 | 25l-RNM22-037A | 432020 | 8648250 | 18 | -12.22715 | -75.62499 | GE34A-8 | Quimica - Ingemmet | Nº 167-2022-INGEMMET/DL-LQ | Caliza gris con horizontes de color beige, textura grainstone en estratos entre 0.50 a 1.00 m. La anomalía espectral por feldespatos cae sobre calizas con ligera pátina de óxidos de hierro | ICP-OES | ICP-MS |  |  | <0.5 | 0.23 | <5 | 14 | <0.6 | <10 | 29.92 | <1 | 4 | 2 | 10 | 0.29 | <2 | 0.4 | 0.2 | 0.1 | 0.27 | 0.3 | 0.4 | <0.2 | <0.1 | <0.2 | 0.17 | 2.4 | <2 | <0.15 | 5.84 | <0.01 | <2 | <0.01 | 0.5 | 2 | <5 | 0.22 | <5 | 0.5 | <2 | <2 | <5 | 1.43 | 0.4 | 0 | 179 | <0.5 | <0.1 | <0.2 | 0.02 | <0.5 | <0.1 | 3.8 | <10 | <1 | <5 | 0.2 | 32 | <5
3 | 25l-RNM22-038A | 431651 | 8653190 | 18 | -12.18247 | -75.62828 | GE34A-8 | Quimica - Ingemmet | Nº 167-2022-INGEMMET/DL-LQ | Arenisca de grano fino en estratos delgados y laminaciones entre 0.05 a 0.10m de grosor, compuesto principalmente por cuarzo y algo de feldespatos, arcillas entre los intersticios | ICP-OES | ICP-MS |  |  | <0.5 | 5.81 | <5 | 441 | 1.6 | <10 | 11.43 | <1 | 53.3 | 14 | 43 | 4.03 | 27 | 4.3 | 2.3 | 1.1 | 3.06 | 12.8 | 4.2 | 3.9 | 0.8 | <0.2 | 1.39 | 25.1 | 39.097 | 0.34 | 1.55 | 0.07 | 4 | 0.71 | 8.7 | 24.8 | 28 | 0.1 | <5 | 6.3 | 75 | <2 | 11 | 21.29 | 4.5 | 0 | 359 | 0.7 | 0.7 | 7.6 | 0.36 | 1 | 0.3 | 3.3 | 151 | 1 | 24 | 2.3 | 128 | 139
4 | 25l-RNM22-039A | 431797 | 8653624 | 18 | -12.17855 | -75.62693 | GE34A-8 | Quimica - Ingemmet | Nº 167-2022-INGEMMET/DL-LQ | Granodiorita de grano grueso, color gris blanquecino, compuesto por fenocristales de plagioclasas de hasta 3 mm, cuarzo 2mm y ferromagnesianos de hasta 2mm. | ICP-OES | ICP-MS |  |  | <0.5 | 9.91 | <5 | 1223 | 1.9 | <10 | 5.24 | <1 | 59.9 | 16 | 14 | 1.13 | 17 | 4.4 | 2.3 | 1.9 | 4.82 | 21.2 | 5.3 | 2.8 | 0.8 | <0.2 | 1.97 | 30.5 | 20.876 | 0.33 | 1.44 | 0.16 | <2 | 2.85 | 13.7 | 31.3 | <5 | 0.2 | <5 | 7.3 | 87 | <2 | 10 | 25.79 | 6.2 | 0 | 1061 | 0.9 | 0.8 | 4.3 | 0.47 | 1 | 0.3 | 1.9 | 103 | <1 | 25 | 2.2 | 127 | 91
5 | 25l-RNM22-040A | 443635 | 8664571 | 18 | -12.07978 | -75.51793 | GE34A-8 | Quimica - Ingemmet | Nº 167-2022-INGEMMET/DL-LQ | Caliza blanco de apariencia chert, muy compacto, efervece moderadamente al HCl, se encuentra en laminaciones delgadas entre 5 a 8 cm de grosor intercaladas con margas de color gris verdoso con grosores que varían entre 20 a 50 cm. | ICP-OES | ICP-MS |  |  | <0.5 | 1.04 | <5 | 544 | <0.6 | <10 | 30.28 | <1 | 8.1 | 4 | 9 | 0.95 | 8 | 0.6 | 0.4 | 0.2 | 0.54 | 2.3 | 0.8 | 0.2 | 0.1 | <0.2 | 0.37 | 5.2 | 63.53 | <0.15 | 1.06 | 0.06 | 2 | 0.11 | 0.8 | 9.2 | <5 | 0.03 | <5 | 1 | <2 | <2 | <5 | 4.35 | 0.7 | 0 | 716 | <0.5 | 0.1 | <0.2 | 0.05 | <0.5 | <0.1 | 1.3 | 30 | <1 | 44 | 0.4 | 25 | <5
6 | 25m-RNM22-041A | 485136 | 8652428 | 18 | -12.19004 | -75.13664 | GE34A-8 | Quimica - Ingemmet | Nº 167-2022-INGEMMET/DL-LQ | Horizontes clásticos de arenisca de color beige claro, grano fino, textura sacaroidea con algunos granos de color amarillo con tono acaramelado. Los horizontes tiene un grosor entre 0.10 a 0.30m., siendo la secuencia favorble de 2m. | ICP-OES | ICP-MS |  |  | <0.5 | 4.73 | <5 | 146 | 1.5 | <10 | 1.93 | <1 | 36.2 | 3 | 23 | 1.21 | 10 | 3.1 | 2 | 0.5 | 1.26 | 8.8 | 3.1 | 1.8 | 0.7 | <0.2 | 4.39 | 18.7 | 31.89 | 0.32 | 0.17 | 0.02 | <2 | 0.04 | 5.8 | 17.8 | 11 | 0.79 | <5 | 4.3 | 65 | <2 | 5 | 35.44 | 3.1 | 0 | 56 | 0.6 | 0.5 | 8.2 | 0.09 | <0.5 | 0.3 | 3.6 | 22 | <1 | 33 | 2.1 | 53 | 52
7 | 24m-RNM22-042A | 450981 | 8683632 | 18 | -11.90753 | -75.45014 | GE34A-8 | Quimica - Ingemmet | Nº 167-2022-INGEMMET/DL-LQ | Horizontes de arenisca cuarzosa, color beige, grano fino con algunos granos de color verde esmeralda. Hacia la base son calizas grises muy disturbadas 5m y hacia el techo son lutitas color beige con laminación contínua con una potencia visible de 2m. | ICP-OES | ICP-MS |  |  | <0.5 | 8.18 | 8 | 403 | 1.5 | <10 | 0.08 | <1 | 27.6 | 3 | 7 | 1.87 | 12 | 4.6 | 3.3 | 0.5 | 1.84 | 13.2 | 2.7 | 6.1 | 1 | <0.2 | 5.68 | 5.3 | 29.616 | 0.56 | 0.47 | 0.01 | 7 | 0.03 | 9.8 | 8.3 | 10 | 0.01 | 10 | 1.6 | 96 | <2 | 8 | 32.04 | 2.1 | 0 | 18 | 0.8 | 0.6 | 12.3 | 0.22 | <0.5 | 0.5 | 3.9 | 22 | 2 | 46 | 3.5 | 112 | 206
8 | 24m-RNM22-043A | 470831 | 8678824 | 18 | -11.95124 | -75.2679 | GE34A-8 | Quimica - Ingemmet | Nº 167-2022-INGEMMET/DL-LQ | Cuerpo tabular de pórfido riolítico de color rojo claro con tono blanco, grano medio, compuesto por fenocristales de plagioclasas <2mm, ortoclasa <2mm, cuarzo 1mm. Afloramiento con fuerte alteración argílica. EL primer cuerpo tien una longitud de 90m y el segundo cuerpo 40m cuya coordenada es 470710E con 8678944N. | ICP-OES | ICP-MS |  |  | <0.5 | 10.62 | <5 | 119 | 1.7 | <10 | 0.76 | <1 | 27.1 | 6 | 27 | 6.14 | 19 | 3.3 | 2.1 | 0.8 | 2.4 | 20.3 | 3.6 | 6.1 | 0.7 | <0.2 | 2.05 | 12.1 | 15.843 | 0.37 | 0.47 | 0.01 | <2 | 0.08 | 7 | 14.8 | 21 | 0.03 | <5 | 3.6 | 111 | <2 | 14 | 29.26 | 3.2 | 0 | 28 | 0.6 | 0.5 | 5.6 | 0.36 | <0.5 | 0.3 | 2 | 59 | <1 | 18 | 2.4 | 14 | 228
9 | 24l-RNM22-044A | 440463 | 8711425 | 18 | -11.65602 | -75.54623 | GE34A-8 | Quimica - Ingemmet | Nº 167-2022-INGEMMET/DL-LQ | Cuerpo tabular de goethita con algo de jarosita. El hierro se enuentra en forma masiva y en venillas tipo stock works, además existe pirolucita como pátinas sobre la gohetita, hematita y entre fracturas de la roca caja. Existe geodas o vesículas vacías o algunas rellenas con Jarosita. Venillas de baritina cortan a venillas de hematita y goethita. | ICP-OES | ICP-MS |  |  | <0.5 | 0.71 | 47 | 505 | 0.6 | <10 | 0.07 | <1 | 11.3 | 71 | 8 | 1.18 | 347 | 3.1 | 1.5 | 1.2 | 45.69 | 1.9 | 2.9 | 0.7 | 0.6 | 1.5 | 0.28 | 2.8 | 37.457 | 0.15 | 0.05 | 0.95 | <2 | 0.01 | 1.3 | 7.2 | 33 | <0.01 | <5 | 1.6 | <2 | 3 | <5 | 9.74 | 2.3 | 0 | 24 | <0.5 | 0.6 | 0.9 | 0.04 | <0.5 | 0.2 | 1.5 | 43 | <1 | 15 | 1.2 | 101 | 26
10 | 24m-RNM22-045A | 481093 | 8699520 | 18 | -11.76415 | -75.17353 | GE34A-8 | Quimica - Ingemmet | Nº 167-2022-INGEMMET/DL-LQ | Granito de color gris blanquecino, con ligero tono rosado. Textura afanítica, grano grueso compuesto por fenocristales de ortoclasa euhedral de 5mm de tamaño, cuarzo subhedral hialino 8mm, plagioclasa euhedral 4mm, y ferromagnesianos 3 mm. | ICP-OES | ICP-MS |  |  | <0.5 | 7.72 | <5 | 505 | 2.6 | <10 | 0.3 | <1 | 28.6 | 2 | 4 | 4.74 | <2 | 7.9 | 5.2 | 0.2 | 0.87 | 18.3 | 5.1 | 3.1 | 1.7 | <0.2 | 3.39 | 4.4 | 20.324 | 0.79 | 0.08 | 0.02 | <2 | 3.19 | 8.4 | 13.2 | <5 | <0.01 | <5 | 3.4 | 152 | <2 | 11 | 34.12 | 4.1 | 0 | 43 | 1.3 | 1.1 | 10.7 | 0.02 | 1 | 0.8 | 2.5 | <10 | 1 | 17 | 5.5 | 23 | 29
11 | 24m-RNM22-046A | 464105 | 8699199 | 18 | -11.76692 | -75.32946 | GE34A-8 | Quimica - Ingemmet | Nº 167-2022-INGEMMET/DL-LQ | Cuerpo tabular de hematira, de color gris plateado con brillo espectacular. Peso Específico muy alto, raya rojo. Dentro del cuerpo principal existe remanenetes de pegmatitas con fenocristales de cuarzo de hasta 5cm de tamaño, ortoza 3 cm. Hacia la roca caja existe un enjambre de venillas de hematita con 10 a 15 cm de grosor, tienen formas irregulares y engloban a cuarzo. | ICP-OES | ICP-MS |  |  | <0.5 | 0.46 | 7 | 62 | <0.6 | <10 | 0.05 | <1 | 1.8 | 83 | <1 | 0.16 | 7 | 0.3 | 0.2 | <0.1 | 62.22 | 11.3 | 0.4 | <0.2 | <0.1 | <0.2 | 0.16 | <2 | <2 | <0.15 | 0.03 | <0.01 | 7 | 0.01 | 3 | 4.4 | 24 | 0.06 | <5 | 0.2 | <2 | 2 | 14 | 3.61 | 0.3 | 0 | 3 | <0.5 | <0.1 | 0.7 | 0.03 | <0.5 | <0.1 | 2 | 272 | 323 | 24 | 0.2 | 23 | 21
12 | 23k-RNM22-047A | 352409 | 8762661 | 18 | -11.19012 | -76.35178 | GE34A-8 | Quimica - Ingemmet | Nº 167-2022-INGEMMET/DL-LQ | Toba volcánica de color blanco, textura obliterada, sólo es posible diferenciar algunos granos de cuarzo de 2mm de tamaño inmersos en una fuerte alteración argílica y sericita con óxidos de hierro por algunas zonas. Pequeños cristales de pirita <1mm diseminado. Alrededores del cuerpo, afloran una secuencia volcánica sedimentaria constituida por rocas clásticas y piroclásticas dispuestos en capas cuyo rumbo es N20°E y buzamiento 22°SE. | ICP-OES | ICP-MS |  |  | <0.5 | 8.66 | 44 | 1156 | 2.7 | <10 | 0.11 | <1 | 100.1 | 3 | 4 | 15.02 | <2 | 4.6 | 2.7 | 1.1 | 1.52 | 23.4 | 5.6 | 5.6 | 0.9 | <0.2 | 3.03 | 34.4 | 35.266 | 0.38 | 0.26 | <0.01 | <2 | 0.25 | 9 | 44.8 | <5 | 0.03 | 26 | 11.4 | 142 | <2 | <5 | 32.83 | 7 | 0 | 114 | 1 | 0.9 | 9.7 | 0.09 | 1 | 0.4 | 3 | <10 | 2 | 46 | 2.4 | 45 | 171
13 | 24k-RNM22-048A | 383466 | 8727235 | 18 | -11.5116 | -76.06856 | GE34A-8 | Quimica - Ingemmet | Nº 167-2022-INGEMMET/DL-LQ | Yeso de color blanco con horizontes de color gris blanquecino, textura sacaroidea, ocurre en mantos de 0.50 a 1.50m separados por horizontes delgados (0.20m) de limolita arcillosa de color rojo. La secuencia repetitiva tiene un apotencia de 15m y forma parte de una estructura corvada de apariencia anticlinal, con rumbo entre N50° a 80°E y buzamientos 40° NO en uno de los flancos y 15°SE en el otro flanco. | ICP-OES | ICP-MS |  |  | <0.5 | 0.05 | <5 | 23 | <0.6 | <10 | 25.19 | <1 | <0.5 | <1 | 2 | 0.12 | <2 | <0.1 | <0.1 | <0.1 | 0.06 | <0.3 | <0.1 | <0.2 | <0.1 | <0.2 | 0.04 | <2 | <2 | <0.15 | 0.07 | <0.01 | <2 | <0.01 | <0.5 | 0.5 | <5 | <0.01 | <5 | <0.1 | <2 | <2 | <5 | 0.11 | <0.1 | 0 | 1819 | <0.5 | <0.1 | <0.2 | <0.01 | <0.5 | <0.1 | 0.1 | <10 | <1 | <5 | <0.1 | 3 | <5
14 | 23k-RNM22-049A | 384874 | 8730554 | 18 | -11.48164 | -76.05554 | GE34A-8 | Quimica - Ingemmet | Nº 167-2022-INGEMMET/DL-LQ | Yeso de color blanco, textura sacaroidea, ocurre en mantos de 0.50 a 1.50m separados por horizontes delgados (0.30m) de limolita arcillosa de color rojo. La secuencia repetitiva tiene un apotencia visible de 20m. Forma parte de una estructura tipo anticlinal; uno de los flancos tiene rumbo N10°O con buzamiento 40°NE, mientras que el otro flanco tiene rumbo N62°O y buzamiento 10°NE | ICP-OES | ICP-MS |  |  | <0.5 | 0.01 | <5 | 6 | <0.6 | <10 | 24.86 | <1 | <0.5 | <1 | 1 | <0.05 | <2 | <0.1 | <0.1 | <0.1 | 0.03 | <0.3 | <0.1 | <0.2 | <0.1 | <0.2 | 0.01 | <2 | <2 | <0.15 | 0.01 | <0.01 | <2 | 0.02 | <0.5 | 0.2 | <5 | <0.01 | <5 | <0.1 | <2 | <2 | <5 | 0.04 | <0.1 | 0 | 1368 | <0.5 | <0.1 | <0.2 | <0.01 | <0.5 | <0.1 | 0.1 | <10 | <1 | <5 | <0.1 | 2 | <5
15 | 24l-RNM22-050A | 403819 | 8727593 | 18 | -11.50899 | -75.88194 | GE34A-8 | Quimica - Ingemmet | Nº 167-2022-INGEMMET/DL-LQ | Secuencia de caliza beige, de textura grainstone, dispuesto en estratos de 0.80 a 1.00m de grosor, intercaladas con estratos de caliza oolíticas y caliza fosilífera (Turritella espiral). Existe caliza brechada con clastos calcáreos entre 5 a 100mm de diámetro, de formas angulosas subredondeadas conc cemento arenoso calcáreo de color anaranjado por la presencia de óxidos de hierro; al parecer la brecha es por una disturbación supérgena posteriro a la formación de calizas. Los espectros generalmente estan relacinados a las áreas con presencia de óxidos de hierro. | ICP-OES | ICP-MS |  |  | <0.5 | 0.38 | 7 | 15 | <0.6 | <10 | 38.36 | 4 | 7.8 | <1 | 8 | 0.59 | 4 | 0.6 | 0.3 | 0.1 | 0.37 | 0.8 | 0.7 | 0.3 | <0.1 | <0.2 | 0.16 | 4.6 | 3.518 | <0.15 | 0.36 | 0.01 | <2 | 0.01 | 1.1 | 3.5 | <5 | 0.09 | <5 | 0.9 | 6 | 2 | <5 | 1.01 | 0.6 | 0 | 275 | <0.5 | <0.1 | 0.9 | 0.02 | <0.5 | <0.1 | 2.3 | <10 | <1 | <5 | 0.3 | 131 | <5
16 | 23l-RNM22-051A | 418692 | 8747740 | 18 | -11.32718 | -75.74509 | GE34A-8 | Quimica - Ingemmet | Nº 167-2022-INGEMMET/DL-LQ | Esquisto micáceo de colro gris plateado a ligeramente verdoso por la alteración de anfiboles y micas en clorita; existe granso de cuarzo estirados "cuarzo esquistoso° con algo de feldespato. Buena foliación y brillo sedoso | ICP-OES | ICP-MS |  |  | <0.5 | 10.28 | <5 | 765 | 4.2 | <10 | 0.26 | <1 | 137.5 | 25 | 92 | 6.36 | 39 | 9.2 | 4.9 | 2.1 | 5.47 | 26.4 | 9.5 | 8.6 | 1.6 | <0.2 | 4.15 | 62.2 | 55.06 | 0.73 | 1.54 | 0.09 | <2 | 0.65 | 21.1 | 62.3 | 42 | 0.04 | <5 | 15.8 | 236 | <2 | 19 | 27.1 | 11.5 | 0 | 55 | 1.9 | 1.5 | 17.3 | 0.61 | 1 | 0.7 | 2.9 | 123 | 3 | 63 | 4.7 | 135 | 304
17 | 23l-RNM22-052A | 426827 | 8750019 | 18 | -11.30675 | -75.6705 | GE34A-8 | Quimica - Ingemmet | Nº 167-2022-INGEMMET/DL-LQ | Baritina de color blanco en cristales de hábitos tabulares, peso específico alto; ocurre en un filón de 1m de grosor, como roca caja andesita de textura porfídica. | ICP-OES | ICP-MS |  |  | <0.5 | 1.68 | 5 | >100000 | <0.6 | <10 | 0.02 | <1 | 29.3 | 2 | 3 | 1.41 | <2 | 1.7 | 1.1 | 2.3 | 0.94 | 5 | 2.8 | 1.1 | 0.4 | <0.2 | 0.5 | 10 | 11.936 | 0.19 | 0.04 | 0.03 | <2 | 0.27 | 4.5 | 15 | <5 | <0.01 | <5 | 3.6 | 38 | <2 | <5 | 9.92 | 2.7 | 0 | 1325 | <0.5 | 0.4 | 4.7 | 0.04 | <0.5 | 0.2 | 1.2 | <10 | <1 | 7 | 1.3 | 9 | 11
18 | 23l-RNM22-053A | 426710 | 8752291 | 18 | -11.2862 | -75.67153 | GE34A-8 | Quimica - Ingemmet | Nº 167-2022-INGEMMET/DL-LQ | Andesita de color blanco con tono amarillento, compuesta por cristales de plagioclasas de 3mm de tamaño, cuarzo 2mm, relictos de biotita de 1mm. La roca presenta fuerte alteración supérgena por hidratación, presencia de arcillas y algo de sericita, adenpas de óxidos de hierro y mnaganeso como pátinas entre las fracturas. | ICP-OES | ICP-MS |  |  | <0.5 | 7.05 | 20 | 310 | 3.1 | <10 | 0.01 | <1 | 93.2 | 8 | 26 | 6.23 | 56 | 8.2 | 4.8 | 1.5 | 3.79 | 17.5 | 8.1 | 9.6 | 1.6 | <0.2 | 1.2 | 41.3 | 39.55 | 0.69 | 0.21 | 0.08 | <2 | 0.06 | 15.7 | 47.6 | 14 | 0.03 | <5 | 11.3 | 82 | <2 | 17 | 32.93 | 8.1 | 0 | 9 | 1.3 | 1.3 | 12.8 | 0.38 | <0.5 | 0.7 | 3.4 | 56 | 3 | 38 | 4.7 | 59 | 299
19 | 23m-RNM22-054A | 452905 | 8729618 | 18 | -11.49169 | -75.43183 | GE34A-8 | Quimica - Ingemmet | Nº 167-2022-INGEMMET/DL-LQ | Granito de color blanco con tono rosado claro a verde, textura fanerítica de grano grueso, compuesta por fenoscristales de ortoclasa euhedral de hasta 10mm de tamaño, plagioclasa euhedral 10mm, cuarzo anhedral 8mm y ferromagnesianos euhedrales de hasta 5mm. COmo minerales de alteración cloritización de ferromagnesianos. El granito intruye al Grupo Mitu. | ICP-OES | ICP-MS |  |  | <0.5 | 7.91 | <5 | 746 | 3.6 | <10 | 1.01 | <1 | 84 | 9 | 12 | 1.26 | 3 | 4.1 | 2.3 | 1.3 | 2.45 | 22.6 | 5.2 | 6.4 | 0.7 | <0.2 | 3.32 | 49.2 | 27.63 | 0.49 | 1.36 | 0.05 | <2 | 2.36 | 17.8 | 37.4 | <5 | 0.1 | <5 | 10 | 133 | <2 | 6 | 31.46 | 6 | 0 | 247 | 1.8 | 0.7 | 40.6 | 0.33 | <0.5 | 0.4 | 6.5 | 49 | <1 | 23 | 2.6 | 37 | 359
20 | 23n-RNM22-055A | 546575 | 8734940 | 18 | -11.44357 | -74.57301 | GE34A-8 | Quimica - Ingemmet | Nº 167-2022-INGEMMET/DL-LQ | Monzogranito de color gris claro con tono amarillento por la oxidación de los ferromagnesianos, textura fanerítica de grano medio compuesta por fenocristales hidratados de plagioclasa <5mm, feldespato potásico <5mm, cuarzp euhedral <4mmy ferromagnesianos subhedrales fuertemente alterados a óxidos de hierro, así como las plagioclasas y ortoclasas a arcillas | ICP-OES | ICP-MS |  |  | <0.5 | 10.5 | <5 | 993 | 2.8 | <10 | 0.39 | <1 | 99.4 | 2 | 3 | 0.97 | <2 | 4.7 | 2.5 | 1.4 | 1.2 | 25 | 6 | 4.1 | 0.8 | <0.2 | 5.61 | 86.9 | 4.775 | 0.35 | 0.1 | 0.02 | <2 | 2.14 | 17.6 | 42 | <5 | 0.04 | 27 | 11.7 | 161 | <2 | 5 | 29.83 | 7.2 | 0 | 116 | 1.2 | 0.9 | 14.2 | 0.12 | 1 | 0.3 | 4.1 | <10 | <1 | 22 | 2.4 | 42 | 154
21 | 23n-RNM22-056A | 540333 | 8739162 | 18 | -11.40546 | -74.63029 | GE34A-8 | Quimica - Ingemmet | Nº 167-2022-INGEMMET/DL-LQ | Monzogranito de color gris amarillento con ligero tono verdoso, compouesto por fenocristales de plagioclasas euhedrales <5mm, feldepato potásico <4mm, cuarzo subhedral < 5mm y ferromagnesianos <2mm. Existe fuerte alteración supérgena por hidrtación, loque hace que la roca sea deleznable por la presencia de arcillas, clorita y óxidos de hierro en forma moderada. | ICP-OES | ICP-MS |  |  | <0.5 | 13.78 | <5 | 264 | 3.3 | <10 | 0.07 | <1 | 156.5 | 5 | 26 | 2.58 | <2 | 10.9 | 6.9 | 0.8 | 1.78 | 40 | 9.5 | 24.1 | 2.1 | <0.2 | 3.94 | 55.4 | 9.534 | 1.1 | 0.25 | 0.03 | <2 | 0.09 | 62.1 | 55.4 | 11 | 0.03 | 16 | 15.9 | 179 | <2 | <5 | 24.5 | 10.2 | 0 | 43 | 5.3 | 1.7 | 31.4 | 0.69 | 1 | 1 | 6.2 | 35 | 2 | 70 | 7.2 | 45 | 801
22 | 23n-RNM22-057A | 523146 | 8752697 | 18 | -11.28321 | -74.78792 | GE34A-8 | Quimica - Ingemmet | Nº 167-2022-INGEMMET/DL-LQ | Granito blanco, textura afanítica compuesta por fenocristales de plagioclasas y ortoclasas euhedrales <3mm, cuarzo subhedral <2mm, ferromagnesianos elongados <5mm, elongamiento que indica un cierto grado de metamorfismo ya que guarda un lineamiento | ICP-OES | ICP-MS |  |  | <0.5 | 8.48 | <5 | 993 | 1.1 | <10 | 0.47 | <1 | 69.6 | 7 | 10 | 0.31 | 4 | 4.7 | 3.4 | 1.6 | 1.93 | 15.7 | 4.7 | 7.9 | 1 | <0.2 | 3.34 | 22.6 | 10.529 | 0.65 | 0.64 | 0.04 | <2 | 2.98 | 6.9 | 26.9 | 5 | 0.02 | 5 | 7.3 | 99 | <2 | 7 | 32.05 | 5 | 0 | 229 | <0.5 | 0.8 | 9.3 | 0.11 | <0.5 | 0.6 | 1.1 | 20 | <1 | 29 | 4.3 | 38 | 249
23 | 23n-RNM22-058A | 523143 | 8752697 | 18 | -11.28321 | -74.78795 | GE34A-8 | Quimica - Ingemmet | Nº 167-2022-INGEMMET/DL-LQ | Roca subvolcánica de color gris claro, grano fino con fenocristales de plagioclasas <1mm de tamaño y algunos granso de cuarzo <2mm. Existe un avenilla de pirita de cristales cúbicos <1mm, cuyo grosor es de 3 cm y tiene forma irregular, sinuosa. | ICP-OES | ICP-MS |  |  | <0.5 | 7.78 | 134 | 717 | 2 | <10 | 0.18 | <1 | 124.4 | 91 | 39 | 0.6 | 10 | 12.2 | 8 | 3 | 11.23 | 29.9 | 10.8 | 14.3 | 2.4 | <0.2 | 3.19 | 81.7 | 36.733 | 1.33 | 2.16 | 0.06 | 7 | 0.44 | 11.1 | 55.2 | 24 | 0.05 | 8 | 14.4 | 155 | <2 | 18 | 23.93 | 11 | 0 | 45 | 0.6 | 1.7 | 20.6 | 0.4 | 1 | 1.2 | 2.3 | 94 | 4 | 69 | 8.6 | 100 | 539
24 | 22m-RNM22-059A | 458251 | 8793385 | 18 | -10.91507 | -75.38205 | GE34A-8 | Quimica - Ingemmet | Nº 167-2022-INGEMMET/DL-LQ | Caliza gris oscuro, textura micrítica "mudstone" dispuestas en estratos de 1m a 0.5m de grosor. Existe pirita en cristales <1mm, de forma diseminada en una laminación de caliza de 2cm, ex concordante a los estratos. | ICP-OES | ICP-MS |  |  | <0.5 | 2.08 | <5 | 122 | 0.9 | <10 | 30.9 | <1 | 32.3 | 6 | 26 | 1.15 | 3 | 2.3 | 1.3 | 0.5 | 1.03 | 4.7 | 2.5 | 1.5 | 0.4 | <0.2 | 0.95 | 19.6 | 15.396 | 0.16 | 0.6 | 0.03 | <2 | 0.07 | 6.6 | 13.9 | 7 | 0.06 | <5 | 3.7 | 41 | <2 | <5 | 6.92 | 2.7 | 0 | 343 | <0.5 | 0.4 | 4.4 | 0.16 | <0.5 | 0.2 | 1.4 | <10 | <1 | 10 | 1.2 | 17 | 26
25 | 22m-RNM22-060A | 457886 | 8794565 | 18 | -10.90439 | -75.38538 | GE34A-8 | Quimica - Ingemmet | Nº 167-2022-INGEMMET/DL-LQ | Caliza gris calro, textura grainstone, en estratos de 0.50 a 1.00 m, muy compacta, debil reacción al HCl. Existe parches de caclicta entre 1 a 2 cm de diámetro, además de algunas microvenillas irregulares y discontínuas que cortan a los estratos de caliza. | ICP-OES | ICP-MS |  |  | <0.5 | 0.19 | <5 | 2194 | <0.6 | <10 | 25.48 | <1 | 2.1 | 1 | 25 | 0.08 | <2 | 0.2 | 0.1 | 0.2 | 0.14 | <0.3 | 0.2 | 0.4 | <0.1 | <0.2 | 0.11 | <2 | 3.333 | <0.15 | 9.87 | 0.02 | <2 | 0.05 | 0.6 | 1 | 6 | <0.01 | <5 | 0.2 | <2 | <2 | <5 | 0.72 | 0.2 | 0 | 3581 | <0.5 | <0.1 | 0.3 | 0.01 | 1 | <0.1 | 2.7 | <10 | <1 | <5 | 0.1 | 11 | <5
26 | 22m-RNM22-061A | 469945 | 8788495 | 18 | -10.95941 | -75.27508 | GE34A-8 | Quimica - Ingemmet | Nº 167-2022-INGEMMET/DL-LQ | Granito de color rosado claro, textura fanerítica de grano medio, compuesto por fenocristale euhedrales de ortoza 5mm de tamaño, cuarzo 5mm, plagioclasa <4mm, algunos ferromagnesianos<2mm (1%). Existe óxidos de hierro como pátinas y entre las fracturas. | ICP-OES | ICP-MS |  |  | <0.5 | 7.91 | 10 | 189 | 8.1 | <10 | 0.23 | <1 | 125.8 | 2 | 4 | 4.07 | <2 | 13.5 | 6.9 | 0.7 | 1.83 | 24 | 15.1 | 11.6 | 2.3 | <0.2 | 4.42 | 102.5 | 5.017 | 1.01 | 0.07 | <0.01 | 2 | 3.16 | 60.7 | 98.5 | <5 | <0.01 | <5 | 27.6 | 334 | <2 | <5 | 33.11 | 18.1 | 0 | 53 | 7.1 | 2.3 | 125.8 | 0.11 | 2 | 1 | 15.3 | <10 | 6 | 73 | 7.1 | 4 | 354
27 | 22m-RNM22062A | 470850 | 8783782 | 18 | -11.00204 | -75.26684 | GE34A-8 | Quimica - Ingemmet | Nº 167-2022-INGEMMET/DL-LQ | Granito de color blanco, grano medio con fenocristales euhedrales de ortoclasa, plagioclasa y cuarzo de hasta 5mm de tamaño en promedio; existe ferromagnesianos en proceso de oxidación (5%). | ICP-OES | ICP-MS |  |  | <0.5 | 10.18 | <5 | 368 | 14.7 | <10 | 0.15 | <1 | 251.7 | 3 | 5 | 5.54 | 3 | 14.8 | 8.6 | 0.6 | 2.09 | 34.3 | 14.2 | 26.3 | 2.7 | <0.2 | 5.1 | 89.5 | 7.195 | 1.39 | 0.11 | 0.03 | <2 | 2.13 | 102.9 | 92.5 | <5 | <0.01 | 16 | 27.1 | 411 | <2 | 6 | 30.06 | 16.9 | 0 | 46 | 8 | 2.4 | 57.3 | 0.17 | 2 | 1.3 | 16.2 | <10 | 5 | 87 | 9.1 | 23 | 682
28 | 23m-RNM22-063A | 472002 | 8740970 | 18 | -11.38923 | -75.25663 | GE34A-8 | Quimica - Ingemmet | Nº 167-2022-INGEMMET/DL-LQ | Granito de color rosado, grano grueso, constituido por fenocristales euhedrales de feldespato potásico de 10m de tamaño, cuarzo anhedral 10mm, plagioclasa 8mm y ferromagnesianos 5mm (5%) siendo la biotita el principal mineral que asu vez se encuentra alterados en colores marrones. | ICP-OES | ICP-MS |  |  | <0.5 | 8.42 | 9 | 682 | 3.6 | <10 | 0.43 | <1 | 178.7 | 1 | 3 | 19.87 | <2 | 9.8 | 5.5 | 1.5 | 0.46 | 26.1 | 11.1 | 15 | 1.8 | <0.2 | 4.55 | 53.4 | 10.795 | 0.76 | 0.05 | <0.01 | 3 | 3.37 | 36.5 | 70.9 | <5 | 0.04 | <5 | 19.7 | 152 | <2 | <5 | 33.12 | 13.1 | 0 | 97 | 2.3 | 1.7 | 20.8 | 0.19 | 1 | 0.8 | 9.8 | <10 | 4 | 52 | 5.2 | 11 | 543
29 | 23m-RNM22-064A | 466402 | 8750707 | 18 | -11.30113 | -75.30787 | GE34A-8 | Quimica - Ingemmet | Nº 167-2022-INGEMMET/DL-LQ | Granito rosado, textura fanerítica de grano grueso, compuesta por fenocristales de ortoclasa euhedral 10mm de tamaño, cuarzo anhedral 10mm, plagioclasa 6mm en menor proporción y ferromagnesianos 5mm (3%). Ocmo minerales de alteraciónclorita y óxidos de hierro sobre las biotitas y hornblendas. | ICP-OES | ICP-MS |  |  | <0.5 | 7.87 | <5 | 481 | 6.3 | <10 | 0.37 | <1 | 130.9 | 3 | 5 | 4.01 | 2 | 14.2 | 7.3 | 0.9 | 0.88 | 23.7 | 12.9 | 11.6 | 2.5 | <0.2 | 4.91 | 30 | 15.083 | 0.96 | 0.19 | 0.01 | <2 | 2.79 | 36.5 | 60.8 | <5 | 0.03 | <5 | 15.7 | 234 | <2 | 11 | 33.47 | 13.6 | 0 | 63 | 2.7 | 2.2 | 43.5 | 0.18 | 1 | 1.1 | 7.4 | 12 | 2 | 76 | 6.7 | 14 | 361
30 | 23m-RNM22-065A | 471773 | 8774664 | 18 | -11.08451 | -75.25846 | GE34A-8 | Quimica - Ingemmet | Nº 167-2022-INGEMMET/DL-LQ | Granito de color rosado claro, fenocristales euhedrales de ortoclasa 8mm, cuarzo 8mm, plagioclasas 6mm y ferromagnesianos <5mm (5%). Existe fuerte oxidación y cloritización de los ferromagnesianos. La roca se encuentra ligeramente lixiviada. | ICP-OES | ICP-MS |  |  | <0.5 | 9.54 | <5 | 668 | 9.7 | <10 | 0.21 | <1 | 185.2 | 5 | 6 | 5.93 | <2 | 14.5 | 8.5 | 1.4 | 2.21 | 29.7 | 12.8 | 22.3 | 2.7 | <0.2 | 3.85 | 75.7 | 11.651 | 1.12 | 0.14 | 0.05 | <2 | 2.84 | 73.3 | 75 | <5 | 0.01 | <5 | 21.3 | 285 | <2 | 6 | 30.56 | 14.4 | 0 | 147 | 6.7 | 2.2 | 64.4 | 0.4 | 1 | 1.2 | 12.7 | 25 | 4 | 81 | 8 | 89 | 694
31 | 25m-RNM22-034B | 480285 | 8652390 | 18 | -12.19036 | -75.18123 | GE34A-8 | Quimica - Ingemmet | Nº189-2022-INGEMMET/DL-LQ | Secuencia calcárea perteneciente a la parte superior de la Fm. Condorsinga conformada por calzias dolomíticas beige clara a blanquecina espática finaa recristalizada (granular medio), con muy leve efervescencia al reaccionar con el HCl, con venilas de calcita y dolomita, en estratos delgados a medianos entre 0.20 a 0.40 m de espesor. Potencia de 150 m. R y B: N40°O y 30°SO. Por debajo afloran las calizas micriticas gris clara a parda, con algunos horizontes de calizas espáticas, de leve a moderada efervescencia al reaccionar con el HCl, en estratos medianos a gruesos, R y B: N45°O y 38°SO | ICP-OES | ICP-MS |  | Gravimétrica | <0.5 | 0.06 | <5 | 5 | <0.6 | <10 | 23.07 | <1 | 0.8 | 2 | 4 | <0.05 | 6 | <0.1 | <0.1 | <0.1 | 0.35 | <0.3 | 0.1 | <0.2 | <0.1 | <0.2 | <0.01 | <2 | <2 | <0.15 | 11.56 | 0.05 | <2 | <0.01 | <0.5 | 0.5 | <5 | <0.01 | <5 | <0.1 | <2 | <2 | <5 | 0.2 | <0.1 | <0.01 | 35 | <0.5 | <0.1 | <0.2 | <0.01 | 1 | <0.1 | 0.5 | <10 | <1 | <5 | <0.1 | 5 | 9
32 | 25m-RNM22-035B | 480483 | 8651813 | 18 | -12.19558 | -75.17942 | GE34A-8 | Quimica - Ingemmet | Nº189-2022-INGEMMET/DL-LQ | Calizas dolomíticas gris clara espatica fina arecristalizada con venillas de dolomita y calcita centimética de 2 a 12 cm, tipo drusas, con algunos fragmentos aislados angulosos de chert, a veces con una matriz espatica fina a media recristalizada gris clara aveces rosácea. Potencie evaluada de 2.5 m. R y B: N24°O y 45°SO. | ICP-OES | ICP-MS |  | Gravimétrica | <0.5 | 0.14 | <5 | 8 | <0.6 | <10 | 22.13 | <1 | 2.7 | 1 | 5 | 0.06 | 4 | 0.2 | 0.1 | <0.1 | 0.53 | <0.3 | 0.3 | <0.2 | <0.1 | <0.2 | <0.01 | <2 | <2 | <0.15 | 11.68 | 0.07 | <2 | <0.01 | <0.5 | 1.4 | <5 | <0.01 | <5 | 0.3 | <2 | <2 | <5 | 1.04 | 0.3 | <0.01 | 34 | <0.5 | <0.1 | <0.2 | <0.01 | 2 | <0.1 | 0.3 | <10 | <1 | <5 | 0.1 | 5 | 10
33 | 25m-SNM22-036B | 474135 | 8652520 | 18 | -12.18914 | -75.23777 | GE34A-8 | Quimica - Ingemmet | Nº189-2022-INGEMMET/DL-LQ | Suelos areno limoso, fina pulvurulenta | ICP-OES | ICP-MS |  | Gravimétrica | <0.5 | 0.07 | <5 | 11 | <0.6 | <10 | 22.37 | <1 | 1.2 | <1 | 3 | 0.1 | <2 | 0.1 | <0.1 | <0.1 | 0.19 | <0.3 | 0.1 | <0.2 | <0.1 | <0.2 | <0.01 | <2 | <2 | <0.15 | 13.03 | 0.03 | <2 | <0.01 | <0.5 | 0.7 | <5 | <0.01 | <5 | 0.1 | <2 | <2 | <5 | 0.5 | 0.2 | <0.01 | 61 | <0.5 | <0.1 | <0.2 | <0.01 | 3 | <0.1 | 1.3 | <10 | <1 | <5 | <0.1 | 19 | 5
34 | 24l-RNM22-037B | 436455 | 8701649 | 18 | -11.74436 | -75.58318 | GE34A-8 | Quimica - Ingemmet | Nº189-2022-INGEMMET/DL-LQ | Secuecias calcáreas conformado por calizas micriticas a parte espatica fina, beige, con leve efervescencia al reaccionar con el HCl, parte silicificada y/o dolomitizada, en estratos delgados a medianos entre 0.30 a 0.50 m. Potencia evaluada de 3.5 m. R y B: N65°O y 32°SO. Por encima afloran calizas micriticas beige con nódulos de cherts, parte siliciicada. | ICP-OES | ICP-MS |  | Gravimétrica | <0.5 | 0.25 | <5 | 26 | <0.6 | <10 | 37.21 | <1 | 2.5 | <1 | 6 | 0.12 | 6 | 0.3 | 0.1 | <0.1 | 0.28 | 0.4 | 0.3 | <0.2 | <0.1 | <0.2 | 0.02 | <2 | <2 | <0.15 | 0.33 | 0.02 | <2 | <0.01 | 0.7 | 1.3 | <5 | 0.03 | <5 | 0.3 | <2 | <2 | <5 | 1.62 | 0.3 | <0.01 | 54 | <0.5 | <0.1 | 0.3 | 0.02 | 4 | <0.1 | 0.6 | <10 | <1 | <5 | 0.1 | 7 | 9
35 | 24l-RNM22-038B | 431498 | 8701772 | 18 | -11.74315 | -75.62867 | GE34A-8 | Quimica - Ingemmet | Nº189-2022-INGEMMET/DL-LQ | Calizas dolomíticas espaticas finas a micriticas con leve a moderada efervescencia al reaccionar con el HCl, en estratos gruesos a medianos entre 0.6 a 0.8 m, a veces delgados entre 0.15 a 0.2 m, entrando en contacto en su parte superior con arcillitas, areniscas calcáreas y areniscas cuarzosas ferruginosas del Gpo. Goyllarisquizga; mientras por debajo en concordancia con calizas micríticas beige laminares con leve efervescencia al reaccionar con HCl, con venillas de calcita, en estratos medianos entre .3 a 0.4 m. Potencia de 4.5 a 6 m. R y B: N40°O y 30°SO. | ICP-OES | ICP-MS |  | Gravimétrica | <0.5 | 0.45 | 6 | 15 | <0.6 | <10 | 35.61 | <1 | 6.3 | 2 | 7 | 0.25 | 16 | 0.7 | 0.4 | 0.2 | 0.56 | 1 | 0.8 | <0.2 | 0.1 | <0.2 | 0.05 | 2.3 | <2 | <0.15 | 0.28 | 0.01 | <2 | <0.01 | 1 | 3.5 | 15 | 0.02 | 7 | 0.8 | <2 | <2 | <5 | 2.39 | 0.7 | <0.01 | 77 | <0.5 | 0.1 | 0.4 | 0.03 | 19 | <0.1 | 0.8 | <10 | <1 | 6 | 0.4 | 14 | 14
36 | 24l-RNM22-039B | 426431 | 8709366 | 18 | -11.67437 | -75.675 | GE34A-8 | Quimica - Ingemmet | Nº189-2022-INGEMMET/DL-LQ | Calizas dolomíticas micríticas a espáticas finas, leve efervescencia al reaccionar con el HCl, en concordancia por debajo aflorando calizas micrticas con venillas de calcita, mientras ñor encimaafloran limoarcillita con areniscas calcáreas y areniscas cuarzosas cremosas a blqnquecinas altamente meteorizadas convirtiendose a arenas siliceas del Gpo. Goylairsquizga, esta a su vez entra en contacto con calizas, limolitas y calizas fosilíferas de las formaciones Chulec-Pariatambo. POtencia de 8 m. R y B: N30°E y 36°NO. | ICP-OES | ICP-MS |  | Gravimétrica | <0.5 | 0.21 | <5 | 13 | <0.6 | <10 | 20.22 | <1 | 3.1 | 3 | 5 | 0.12 | 7 | 0.3 | 0.2 | <0.1 | 0.74 | 0.5 | 0.3 | <0.2 | <0.1 | <0.2 | 0.05 | <2 | <2 | <0.15 | 11.72 | 0.05 | <2 | <0.01 | 0.7 | 1.6 | <5 | 0.02 | <5 | 0.3 | <2 | <2 | <5 | 2.87 | 0.3 | <0.01 | 67 | <0.5 | <0.1 | <0.2 | 0.01 | 14 | <0.1 | 0.8 | <10 | <1 | <5 | 0.1 | 5 | 14
37 | 24l-RNM22-040B | 424991 | 8721493 | 18 | -11.56467 | -75.68795 | GE34A-8 | Quimica - Ingemmet | Nº189-2022-INGEMMET/DL-LQ | Calizas micriticas a espáticas finas beige con tonalidad cremosa a amarillenta. Entra en contacto en su parte superior e inferior de estas secuencias calcáreas conformado por calizas micriticas beige a pardo claro, leve a moderada efrevescencia al reaccionar con el HCl. | ICP-OES | ICP-MS |  | Gravimétrica | <0.5 | 0.17 | <5 | 11 | <0.6 | <10 | 22.75 | <1 | 3.1 | 1 | 3 | 0.1 | 4 | 0.2 | 0.1 | <0.1 | 0.23 | <0.3 | 0.3 | 0.3 | <0.1 | <0.2 | <0.01 | <2 | <2 | <0.15 | 12.31 | 0.03 | <2 | <0.01 | 0.9 | 1.6 | <5 | 0.02 | <5 | 0.4 | <2 | <2 | <5 | 0.63 | 0.3 | <0.01 | 75 | <0.5 | <0.1 | <0.2 | <0.01 | 3 | <0.1 | 0.9 | <10 | <1 | <5 | 0.1 | 4 | 6
38 | 24n-RNM22-042B | 502176 | 8675107 | 18 | -11.98498 | -74.98001 | GE34A-8 | Quimica - Ingemmet | Nº189-2022-INGEMMET/DL-LQ | Calizas dolomíticas gris clara, textura espática fina, sin efervescemcia al reaccionar con el HCl, con venillas de dolomita y/o calcita, en estratos medianos entre 0.30 a 0.5 m. Por debajo entra en contacto con rocas volcanoclásticas rojizas a pardas (capas rojas) del Grupo Mitú. Estas secuencias calcáreas se encuentran plegadas cpon 3 sistemas de discontinuidades: I) N72°O/54°NE; II) N85°O/50°NE; III) N42°O/84°NE. Potencia estimada de 10 m. | ICP-OES | ICP-MS |  | Gravimétrica | <0.5 | 0.33 | 6 | 12 | <0.6 | <10 | 24.03 | <1 | 4 | 1 | 11 | 0.3 | 5 | 0.4 | 0.2 | 0.1 | 0.33 | 0.7 | 0.5 | 0.5 | <0.1 | <0.2 | 0.15 | <2 | 3.865 | <0.15 | 8.02 | 0.04 | <2 | <0.01 | 1.1 | 2.2 | 7 | 0.11 | <5 | 0.5 | <2 | <2 | <5 | 5.18 | 0.4 | <0.01 | 261 | <0.5 | <0.1 | 0.5 | 0.02 | 9 | <0.1 | 1.4 | <10 | <1 | <5 | 0.3 | 11 | 26
39 | 24n-RNM22-043B | 502155 | 8675126 | 18 | -11.98481 | -74.9802 | GE34A-8 | Quimica - Ingemmet | Nº189-2022-INGEMMET/DL-LQ | Caliza dolomítica beige a cremosa, aveces con tonalidad amarillenta, textura espatica fina, de leve a muy leve efervescencia al reaccionar con el HCl (beige) y leve a moderada efervescencia al reaccionar con el HCl (amarillenta). Potencia estimada de 8 m. R y B: N42°O y 84°NE. Se encuentra en contacto por debajo, por calizas dolomíticas gris clara si efervesecencia al reaccionar con el HCl. | ICP-OES | ICP-MS |  | Gravimétrica | <0.5 | 1.81 | 6 | 47 | <0.6 | <10 | 20.05 | <1 | 16.1 | 5 | 17 | 2.96 | 7 | 1.3 | 0.7 | 0.3 | 1.06 | 3.6 | 1.4 | 1.4 | 0.2 | <0.2 | 1 | 5 | 11.77 | <0.15 | 7.86 | 0.09 | <2 | 0.13 | 3.8 | 7.4 | 12 | 0.07 | 24 | 1.8 | 11 | <2 | <5 | 6.7 | 1.4 | <0.01 | 129 | <0.5 | 0.2 | 2.4 | 0.11 | 33 | 0.1 | 1.9 | 14 | <1 | 10 | 0.7 | 32 | 51
40 | 24m-RNM22-044B | 486972 | 8688244 | 18 | -11.86615 | -75.11962 | GE34A-8 | Quimica - Ingemmet | Nº189-2022-INGEMMET/DL-LQ | Veta irregular de talco, granular fino, levemente pulvurulento al tacto, color blanquecino, húmeda, emplazado en roca granítica (cuarzo entre 60 a 70%, ortosa entre 20 a 25%, ferromagnesiano de 2 a 3%, plagioclasa entre 2 a 12%). Potencia evaluada entre 0.20 a 0.35 m. R y B: N48°O/subvertical, más al sureste la veta se proyecta en N60°O y 74°SO, con potencia estimada de 0.30 m. El macizo rocoso intrusivo presenta 3 sistemas de discontinuidades: I) N65°O/42°NE; II) N25°E/70°NO y III) N65°O/74°SO; este último es paralela a la dirección de la veta de talco. Existen diques andesiticos basálticos que cortan el macizo intrusivo y las vetas de talco. | ICP-OES | ICP-MS |  |  | <0.5 | 6.29 | 6 | 130 | 2.7 | <10 | 0.57 | <1 | 35.7 | <1 | 4 | 5.24 | 4 | 8.3 | 5.1 | 0.3 | 0.24 | 11.1 | 6.3 | 3.3 | 1.8 | <0.2 | 0.61 | 10.3 | 3.431 | 0.75 | 0.53 | <0.01 | <2 | 3.64 | 8.7 | 17.4 | <5 | 0.03 | 13 | 4.2 | 23 | <2 | 5 | 36.12 | 4.8 | 0 | 67 | 0.7 | 1.2 | 10.6 | 0.03 | <0.5 | 0.8 | 3.4 | <10 | <1 | 56 | 5.1 | 10 | 86
41 | 24m-RNM22-045B | 487173 | 8689529 | 18 | -11.85453 | -75.11777 | GE34A-8 | Quimica - Ingemmet | Nº189-2022-INGEMMET/DL-LQ | Veta irregular de talc, blanquecino a cremoso, emplazado en sistema de discontinuidades: I) N64°E/44°NO y II) N5°E/84°NO, con grosores de 0.01 a 0.1 m, en contacto con serpentina verdosa y esta asu vez con roca de talco, altamente fracturado, con grosor de 0.9 m hasta 2.5 m. El R y B N64°E/44°NO. | ICP-OES | ICP-MS |  |  | <0.5 | 8.8 | <5 | 145 | 3.8 | <10 | 0.27 | <1 | 18.8 | <1 | 4 | 2.48 | <2 | 9.8 | 6.2 | 0.2 | 0.48 | 12.5 | 5.8 | 4.1 | 2.1 | <0.2 | 1.55 | <2 | 19.431 | 1.05 | 1.38 | <0.01 | <2 | 4 | 13.2 | 10.6 | <5 | <0.01 | <5 | 2.5 | 36 | <2 | 7 | 32.32 | 3.8 | 0 | 37 | 1.5 | 1.3 | 14.3 | 0.02 | 2 | 1 | 4.2 | <10 | 2 | 70 | 6.8 | 15 | 93
42 | 24m-RNM22-046B | 487171 | 8689525 | 18 | -11.85457 | -75.11779 | GE34A-8 | Quimica - Ingemmet | Nº189-2022-INGEMMET/DL-LQ | Veta de roca de talco, parte silicificada y alterada a talco en la matriz y en microfracturas, cuyo macizo rocoso es de muy alto a alto grado de fracturamiento, alta resistencia, levemente meteorizado. Potencia de 0.9 m. R y B: N76°E y 42°NO. | ICP-OES | ICP-MS |  |  | <0.5 | 9.18 | 5 | 293 | 2.9 | <10 | 0.22 | <1 | 29.6 | <1 | 6 | 1.47 | <2 | 11.7 | 7.8 | 0.2 | 0.34 | 11.3 | 7.6 | 5.6 | 2.6 | <0.2 | 2.65 | 6.2 | 23.608 | 1.27 | 2.42 | <0.01 | <2 | 2.3 | 11.9 | 14.4 | <5 | <0.01 | <5 | 3.5 | 106 | <2 | 10 | 31.84 | 5 | 0 | 30 | 1.5 | 1.7 | 13.9 | 0.02 | 1 | 1.3 | 3.8 | <10 | 2 | 82 | 8.4 | 9 | 117
43 | 24m-RNM22-047B | 478834 | 8697320 | 18 | -11.78403 | -75.19428 | GE34A-8 | Quimica - Ingemmet | Nº189-2022-INGEMMET/DL-LQ | Roca de talco, alta a moderadamente compacta, color blanquecino, em´plazado en rocas volcánicas tipo andesíticas y dacíticas del Grupo Mitú. Potencia de 11 m. Esta veta se encuentra rn la parte nuclear, en contacto en los bordes con roca de talco verde olivo. | ICP-OES | ICP-MS |  |  | <0.5 | 7.81 | 5 | 186 | 1 | <10 | 0.03 | <1 | 23.9 | <1 | 5 | 1.03 | <2 | 3.2 | 2.3 | 0.2 | 0.06 | 9.8 | 2.3 | 4.8 | 0.7 | <0.2 | 2.26 | 14.6 | <2 | 0.42 | 0.03 | <0.01 | <2 | 0.06 | 18.1 | 9.3 | <5 | <0.01 | <5 | 2.5 | 76 | <2 | 9 | 37.19 | 2.3 | 0 | 51 | 1.4 | 0.5 | 12 | 0.05 | 9 | 0.4 | 2.6 | <10 | 3 | 24 | 2.8 | 4 | 141
44 | 24m-RNM22-048B | 478836 | 8697317 | 18 | -11.78406 | -75.19426 | GE34A-8 | Quimica - Ingemmet | Nº189-2022-INGEMMET/DL-LQ | Veta de roca de talco, leve a moderadamente compacta, color verde olivo, emplazado en rocas volcánicas tipo andesiticas y dacíticas del Grupo Mitú. Potencia de 1 m. Se ubica en el contacto de la roca caja techo y la roca de la caja piso, es decir en los bordes externos de la veta mayor (blanquecino). | ICP-OES | ICP-MS |  |  | <0.5 | 19.15 | 6 | 601 | 2 | <10 | 0.18 | <1 | 38 | <1 | 14 | 14.9 | 3 | 1.8 | 2.1 | 0.3 | 0.36 | 23.6 | 0.9 | 5.4 | 0.5 | <0.2 | 8.76 | 19.4 | <2 | 0.6 | 0.08 | <0.01 | <2 | 0.33 | 20.7 | 6.3 | <5 | 0.03 | <5 | 2.5 | 366 | <2 | 7 | 21.91 | 0.8 | 0 | 280 | 1.7 | 0.2 | 15.6 | 0.08 | 29 | 0.4 | 3 | 25 | 4 | 15 | 3.5 | 12 | 168
45 | 24m-RNM22-049B | 477220 | 8698713 | 18 | -11.77143 | -75.20909 | GE34A-8 | Quimica - Ingemmet | Nº189-2022-INGEMMET/DL-LQ | Veta de roca de talco, color verde olivo, con grosores de 0.25 m y 0.10 m, emplazado en rocas cuarcíticas del Grupo Ambo, en contacto discordante con rocas volcánicas del tipo andesitico y dacitico del Grupo Mitú. El rumbo y buzamiento de la veta irregular rd N45°O y 72°SO. | ICP-OES | ICP-MS |  |  | <0.5 | 11.81 | <5 | 484 | 3.3 | <10 | 0.05 | <1 | 45.7 | <1 | 7 | 5.48 | 2 | 5.3 | 3.4 | 1.1 | 0.6 | 17.7 | 6.2 | 7.6 | 1.1 | <0.2 | 5.39 | 8.8 | <2 | 0.62 | 0.19 | <0.01 | <2 | 0.16 | 19.9 | 21.1 | <5 | <0.01 | <5 | 5.3 | 249 | <2 | 6 | 31.08 | 5.4 | 0 | 17 | 1.6 | 0.9 | 27.6 | 0.07 | 15 | 0.5 | 4.8 | <10 | 2 | 35 | 4 | 14 | 247
46 | 24m-RNM22-050B | 477213 | 8698709 | 18 | -11.77146 | -75.20915 | GE34A-8 | Quimica - Ingemmet | Nº189-2022-INGEMMET/DL-LQ | Veta de roca de talco, blanquecino, moderadamente fracturado y leve a moderadamente meteorizada, con potencia de 1.05m, en contacto con roca de talco verde olivo y talco pulvurulento. El rumbo y buzamiento de la veta de roca de talco es N60°O y 70°SO. | ICP-OES | ICP-MS |  |  | <0.5 | 8.28 | 7 | 272 | 3.3 | <10 | 0.07 | <1 | 117 | <1 | 6 | 4.45 | <2 | 4.3 | 3 | 0.6 | 0.16 | 16.1 | 3.7 | 7 | 1 | <0.2 | 3.08 | 27.1 | 12.2 | 0.57 | 0.07 | <0.01 | <2 | 0.14 | 21.5 | 30.7 | <5 | 0.01 | <5 | 10.6 | 115 | 3 | 14 | 36.03 | 3.8 | 0 | 48 | 1.6 | 0.7 | 20.6 | 0.07 | 16 | 0.5 | 4.4 | 11 | 4 | 33 | 3.6 | 18 | 235
47 | 24m-RNM22-051B | 477217 | 8698710 | 18 | -11.77145 | -75.20911 | GE34A-8 | Quimica - Ingemmet | Nº189-2022-INGEMMET/DL-LQ | Veta de talco pulvurulento blanquecino en contacto con roca de talco, moderadamente fracturada y brechada, con grosores que varían de 0.15 a 0.30 m, emplazado en rocas cuarcíticas del Grupo Ambo y esta a su vez entra en contacto con rocas volcánicas tió andesitica y dacitica del Grupo Mitú. El macizo rocoso presentan un sistema de discontinuidad: I) N85°O y 64°NE (estratificación de cuarcitas); II) N50°E y 25°SE (rocas volcánicas, pseudoestratificación). El rumbo y buzamiento de la veta es N54°O y 80°NE. | ICP-OES | ICP-MS |  |  | <0.5 | 10.54 | 5 | 216 | 1.4 | <10 | 0.05 | <1 | 68.5 | <1 | 5 | 2.54 | <2 | 4.3 | 3.1 | 0.5 | 0.08 | 18.6 | 3.2 | 6.9 | 1 | <0.2 | 2.77 | 26.7 | <2 | 0.53 | 0.03 | <0.01 | <2 | 0.1 | 24.3 | 20.9 | <5 | 0.01 | <5 | 6.5 | 89 | <2 | 14 | 34.07 | 3.2 | 0 | 34 | 1.9 | 0.6 | 21.2 | 0.08 | 10 | 0.5 | 4.2 | <10 | 3 | 32 | 3.5 | 8 | 221
48 | 24m-RNM22-052B | 470568 | 8700812 | 18 | -11.75239 | -75.27012 | GE34A-8 | Quimica - Ingemmet | Nº189-2022-INGEMMET/DL-LQ | Veta de roca de talco, color verde olivo, seguido de roca de talco blanquecino y finalmente talco pulvurulento lanquecino, con grosores de 0.75 m, 1.50 m y 0.65 m, respectivamente, emplazsdo en rocas cuarcíticas compacta, moderada a altamente fracturado. El rumbo y buzamiento en la caja techo (C.T.) es N12°E y 82°SE, sinuoso en la caja piso: (I) N36°E y 62°NO y II) N22°O y 68°SO. | ICP-OES | ICP-MS |  |  | <0.5 | 8.21 | 8 | 308 | 1.6 | <10 | 0.04 | <1 | 122.6 | <1 | 4 | 1.73 | <2 | 10.1 | 6.3 | 0.9 | 0.26 | 16.4 | 9.7 | 5.7 | 2.1 | <0.2 | 2.55 | 34.4 | 20.046 | 1.03 | 0.04 | <0.01 | <2 | 0.05 | 17.9 | 52.6 | <5 | 0.03 | <5 | 14.1 | 95 | <2 | 7 | 35.96 | 10.6 | 0 | 101 | 1.7 | 1.6 | 20.1 | 0.08 | 4 | 1 | 3.9 | <10 | 2 | 67 | 6.8 | 8 | 175
49 | 23l-RNM22-053B | 430855 | 8756038 | 18 | -11.2524 | -75.63347 | GE34A-8 | Quimica - Ingemmet | Nº189-2022-INGEMMET/DL-LQ | Arcillita blanquecina a gris clara, leve a moderadamente compacta, raya a la uña, ligeramente plástica, grosor variable de 0.2 a 1.2 n, ancho de 25 a 30 m, altura de 15 a 20 m. Entra en contacto con roca saprolita (filita) en su parte superior, con muy alto grado de fracturamiento a suelo residual y fragmentos angulosos, bloques y bolonerías de roca compacta utilizado como áridos. El rumbo y buzamiento paralelo a la sobrecarga es N70°E y 62°SE. | ICP-OES | ICP-MS |  | Gravimétrica | <0.5 | 8.21 | <5 | 690 | 2.7 | <10 | 0.03 | <1 | 73.3 | 1 | 7 | 5.54 | 2 | 2.8 | 1.8 | 0.8 | 0.75 | 13.6 | 3.4 | 4.3 | 0.6 | <0.2 | 3.68 | 36.4 | 46.968 | 0.31 | 0.89 | <0.01 | <2 | 0.01 | 16.4 | 27.4 | <5 | <0.01 | <5 | 7.8 | 155 | <2 | <5 | 34.04 | 4.6 | <0.01 | 5 | 1.3 | 0.5 | 18.8 | 0.1 | 8 | 0.3 | 2.8 | <10 | 1 | 19 | 2.1 | 10 | 136
50 | 23l-RNM22-055B | 410442 | 8733563 | 18 | -11.45518 | -75.82106 | GE34A-8 | Quimica - Ingemmet | Nº189-2022-INGEMMET/DL-LQ | Secuencas calcareas de la parte media de la Formación Condorsinga, conformada por calizas micriticas a espaticas fina y beige, con venillas de calcita, con moderada a alta eferevesencia al reaccionar con el acido clorhidrico (HCl), en estratos delgados a medianos entre 0.3 a 0.6 m, con grosor de x m, esta inrrayace a calizas espaticas fina a media, beige con tonalidad amarillenta con oxidación, moderada a alta efervescencia al reaccionar con el acido clorhídrico (HCl), grosor de 3.5 a 4 m. En la parte superior afloran estratos muy gruesos (1.5a 2.5 m) a estratos medianos (0.6 a 0.8 m) conformado por calizas micriticas beige con algunos horizontes espaticas de 20 a 25 m. | ICP-OES | ICP-MS |  | Gravimétrica | <0.5 | 0.18 | <5 | 5 | <0.6 | <10 | 37.38 | <1 | 2.1 | <1 | 4 | 0.08 | 3 | 0.2 | 0.1 | <0.1 | 0.19 | <0.3 | 0.2 | <0.2 | <0.1 | <0.2 | 0.04 | <2 | <2 | <0.15 | 0.24 | <0.01 | <2 | <0.01 | <0.5 | 1.2 | <5 | <0.01 | <5 | 0.2 | <2 | <2 | <5 | 0.97 | 0.2 | <0.01 | 121 | <0.5 | <0.1 | <0.2 | <0.01 | 4 | <0.1 | 0.8 | <10 | <1 | <5 | 0.1 | 8 | 6
51 | 23m-RNM22-056B | 460294 | 8782271 | 18 | -11.01561 | -75.36348 | GE34A-8 | Quimica - Ingemmet | Nº189-2022-INGEMMET/DL-LQ | Cuerpo irregular de dolomía pulvurulenta blanquecina sin eferevescencia al reaccionar con el ácido clorhídirico (HCl), con algunos fragmentos de rocas dolomíticas compactas (alta meteorización), grosor maximo de 2.7 m. Por encima entra en contacto con roca dolomítica altamente meteorizado y muy altamente fracturado blanquecino a gris claro, grosor de 0.9 m (estudio petromineralógico). Roca caja conforma calizas grises con venillas dolomita leve a moderada efervescebcia al reaccionar con el HCl. | ICP-OES | ICP-MS |  | Gravimétrica | <0.5 | 1.18 | <5 | 13 | <0.6 | <10 | 0.08 | <1 | 11.6 | <1 | 8 | 0.26 | 3 | 2.1 | 1.9 | 0.1 | 0.05 | 2.1 | 1.2 | 8 | 0.5 | <0.2 | 0.44 | 3.1 | <2 | 0.41 | 0.03 | <0.01 | <2 | <0.01 | 6.6 | 4.6 | <5 | <0.01 | <5 | 1.2 | 9 | <2 | <5 | 45.13 | 0.9 | <0.01 | 16 | 0.8 | 0.3 | 7 | 0.09 | 18 | 0.3 | 2.3 | 14 | <1 | 16 | 2.6 | 3 | 329
52 | 23m-RNM22-057B | 458992 | 8783175 | 18 | -11.00742 | -75.37539 | GE34A-8 | Quimica - Ingemmet | Nº189-2022-INGEMMET/DL-LQ | Secuencias calcáreas muy plegadas y apretadas conformado por calizas micriticas gris oscuro con venillas milimétricas de calcita con moderada reacción al acido clorhídirico (HCl), en estratos muy delgados a delgados entre 0.05 a 0.15 m. Presenta tres sistema de estratificación: I) N62°O/34°NE; II) N50°E/10°NO; III) N28°O/26°SO. Potencia entre 25 a 45 m. | ICP-OES | ICP-MS |  | Gravimétrica | <0.5 | 2.18 | <5 | 266 | <0.6 | <10 | 23.24 | <1 | 23.4 | 3 | 24 | 0.88 | 6 | 1.8 | 1.2 | 0.4 | 0.87 | 4 | 1.9 | 2.9 | 0.4 | <0.2 | 1.44 | 7.4 | 32.177 | 0.19 | 1.94 | 0.03 | <2 | 0.07 | 7.5 | 10.2 | 6 | 0.03 | <5 | 2.6 | 27 | <2 | <5 | 11.61 | 1.9 | <0.01 | 241 | <0.5 | 0.3 | 4.2 | 0.17 | 37 | 0.2 | 1.9 | 11 | <1 | 13 | 1.2 | 10 | 108
53 | 23m-RNM22-058B | 460728 | 8755619 | 18 | -11.25664 | -75.3598 | GE34A-8 | Quimica - Ingemmet | Nº189-2022-INGEMMET/DL-LQ | Secuencia calcárea dolompitica, textura zebra, baneamiento gris oscuro y blanquecino (GSD) en contacto con dolomía blanquecina a gris clara masiva a cristalizada, con grosores de 1.5 y 1.8 m, replegados. Posee con rumbo y buzamiento N15°E y 48°SE. | ICP-OES | ICP-MS |  | Gravimétrica | <0.5 | 1.57 | <5 | 121 | <0.6 | <10 | 24.32 | <1 | 14.1 | 2 | 12 | 0.61 | 3 | 1.2 | 0.7 | 0.3 | 0.37 | 2.1 | 1.2 | 2.3 | 0.2 | <0.2 | 1.61 | 4.2 | 2.143 | <0.15 | 0.97 | 0.01 | <2 | 0.03 | 4.6 | 6.5 | <5 | 0.02 | <5 | 1.6 | 29 | <2 | <5 | 11.01 | 1.1 | 32.83 | 1065 | <0.5 | 0.2 | 2.3 | 0.11 | 11 | 0.1 | 0.7 | <10 | <1 | 10 | 0.8 | 16 | 107
54 | 23m-RNM22-060B | 456895 | 8758635 | 18 | -11.22932 | -75.39488 | GE34A-8 | Quimica - Ingemmet | Nº189-2022-INGEMMET/DL-LQ | Caliza dolomitizada micrítica a evces bituminosa, gris oscura a negruzco on algunos niveles calcáreos dolomitizados gris clara, sin efervescencia al reaccionar con el HCl. | ICP-OES | ICP-MS |  | Gravimétrica | <0.5 | 2.4 | 12 | 26 | <0.6 | <10 | 15.64 | <1 | 11.8 | 17 | 82 | 2.37 | 23 | 1.3 | 0.6 | 0.5 | 4.02 | 5.3 | 1.6 | 0.9 | 0.2 | <0.2 | 0.94 | 2.9 | <2 | <0.15 | 9.04 | 0.1 | <2 | 0.25 | 9.2 | 6.5 | 67 | 0.08 | 14 | 1.4 | 9 | <2 | <5 | 7.78 | 1.5 | 8.72 | 158 | <0.5 | 0.2 | 0.7 | 0.39 | 75 | <0.1 | 1.2 | 50 | <1 | 10 | 0.5 | 200 | 46
55 | 23m-RNM22-061B | 457230 | 8756445 | 18 | -11.24913 | -75.39184 | GE34A-8 | Quimica - Ingemmet | Nº189-2022-INGEMMET/DL-LQ | Caliza dolomitizada micríticas gris clara sin efervescencia al reaccionar con el HCl. | ICP-OES | ICP-MS |  | Gravimétrica | <0.5 | 1.25 | <5 | 7 | <0.6 | <10 | 19.17 | <1 | 19.5 | 12 | 66 | 1.08 | 13 | 1.4 | 0.7 | 0.5 | 1.04 | 2.6 | 1.7 | 1 | 0.3 | <0.2 | 0.52 | 6.3 | <2 | <0.15 | 12.36 | 0.12 | <2 | 0.05 | 14.8 | 9 | 36 | 0.15 | 6 | 2.2 | <2 | <2 | <5 | 2.19 | 1.8 | 1.72 | 130 | <0.5 | 0.3 | 1.3 | 0.46 | 69 | <0.1 | 2.8 | 43 | <1 | 9 | 0.6 | 7 | 51
56 | 23m-RNM22-062B | 457104 | 8761594 | 18 | -11.20257 | -75.39293 | GE34A-8 | Quimica - Ingemmet | Nº189-2022-INGEMMET/DL-LQ | Calizas dolomitizadas micríticas negras bituminosas con venillas de dolomita centimétrica a milimétrica blanquecina, textura bandeada tipo zebra, sin efervescencia al reaccionar con el HCl. | ICP-OES | ICP-MS |  | Gravimétrica | <0.5 | 0.23 | 18 | 6 | <0.6 | <10 | 20.07 | <1 | 2.5 | 1 | 10 | 0.19 | 3 | 0.2 | 0.1 | <0.1 | 0.9 | 0.6 | 0.3 | 0.3 | <0.1 | <0.2 | 0.06 | <2 | <2 | <0.15 | 12.09 | 0.15 | <2 | <0.01 | 0.8 | 1.6 | 7 | 0.06 | 38 | 0.3 | <2 | <2 | <5 | 2.07 | 0.3 | 1.85 | 126 | <0.5 | <0.1 | 0.3 | 0.02 | 12 | <0.1 | 4.2 | <10 | <1 | 5 | 0.1 | 154 | 16
57 | 23m-RNM22-063B | 457300 | 8758765 | 18 | -11.22815 | -75.39117 | GE34A-8 | Quimica - Ingemmet | Nº189-2022-INGEMMET/DL-LQ | Calizas dolomitizadas micríticas gris clara con venillas de dolomita, textura bandeada tipo zebra sin efervescencia al reaccionar con el HCl. | ICP-OES | ICP-MS |  | Gravimétrica | <0.5 | 0.41 | 6 | 20 | <0.6 | <10 | 21.14 | 1 | 2.9 | 6 | 36 | 0.46 | 6 | 0.5 | 0.3 | 0.1 | 0.58 | 0.8 | 0.6 | 0.4 | 0.1 | <0.2 | 0.15 | <2 | <2 | <0.15 | 12.53 | 0.2 | <2 | 0.01 | 4.9 | 2.1 | 21 | 0.1 | 13 | 0.4 | <2 | <2 | <5 | 0.86 | 0.4 | 1.72 | 146 | <0.5 | <0.1 | 0.2 | 0.19 | 28 | <0.1 | 2.1 | <10 | 1 | 8 | 0.2 | 354 | 19
58 | 24l-RNM22-064B | 412247 | 8713094 | 18 | -11.64032 | -75.80504 | GE34A-8 | Quimica - Ingemmet | Nº189-2022-INGEMMET/DL-LQ | Calizas dolomíticas recristalizadas color beige a blanquecina en estratos medianos a gruesos entre 0.3 a 1.2m interestratificadas en su parte inferior con calcoarenita arcillosas y brechas calcáreas conformando clastos angulosos (10 a 30%) en una matriz arcilla limosa, mientras en la parte superior se encuentra interestratificado con arcillas bituminosas y calcoarenitas. Potencia de 8m, con rumbo y buzamiento N25°O y 42°NE. | ICP-OES | ICP-MS |  | Gravimétrica | <0.5 | 0.14 | <5 | 27 | <0.6 | <10 | 38.28 | <1 | 3 | <1 | 3 | 0.51 | <2 | 0.5 | 0.3 | <0.1 | 0.05 | <0.3 | 0.5 | <0.2 | 0.1 | <0.2 | <0.01 | <2 | <2 | <0.15 | 0.13 | 0.02 | <2 | <0.01 | <0.5 | 2 | <5 | 0.02 | <5 | 0.4 | <2 | <2 | <5 | 0.3 | 0.4 | <0.01 | 103 | <0.5 | <0.1 | <0.2 | <0.01 | 5 | <0.1 | 0.2 | <10 | <1 | 5 | 0.3 | 20 | 7