## Magnesio_I campaña
[10 empty] | Método de Análisis |  |  |  | Ag | Al | As | B | Ba | Be | Bi | Ca | Cd | Ce | Cl | Co | Cr | Cs | Cu | Dy | Er | Eu | Fe | Ga | Gd | Hf | Ho | In | K | La | Li | Lu | Mg | Mn | Mo | Na | Nb | Nd | Ni | P | Pb | Pr | Rb | Sb | Sc | Si | Sm | Sn | SO3 | Sr | Ta | Tb | Th | Ti | Tl | Tm | U | V | W | Y | Yb | Zn | Zr
Código | Este | Norte | Zona | Latitud | Longitud | Proyecto | Laboratorio | Análisis | Geología | Elementos mayores y menores | Elementos traza (tierras raras) | Cloruros (Cl) | Otros elementos (Sn,B) | ppm | % | ppm | % | ppm | ppm | ppm | % | ppm | ppm | ppm | ppm | ppm | ppm | ppm | ppm | ppm | ppm | % | ppm | ppm | ppm | ppm | ppm | % | ppm | ppm | ppm | % | % | ppm | % | ppm | ppm | ppm | % | ppm | ppm | ppm | ppm | ppm | % | ppm | ppm | % | ppm | ppm | ppm | ppm | % | ppm | ppm | ppm | ppm | ppm | ppm | ppm | ppm | ppm
19l-RNM-001B | 393659 | 8985134 | 18 | -9.17973 | -75.967931 | GE34A-8 | Quimica - Ingemmet | N°056-2022-INGEMMET/DL-LQ | Calizas arcillosas pardas con leve a moderada efervescencia al reaccionar con el acido clorhídrico (HCl), en estratos muy delgados a delgados entre 0.02 a 0.2 m de grosor interestrtificado con calizas negruzcas tipo boudinage. En la parte media de la sección, existe desmoronamiento a suelo residual tipo arcilloso limoso de 3 m, mientras en la parte superior aflora calizas beige muy delgados de 0.10 m de grosor, potencia de 4 m, mientras en el tope afloran caluzas de estratos medianos entre 0.5 a 0.7 m, potencia de 8 m. Pertenece a la Formación Chonta. | ICP-OES | ICP-MS |  |  | 0.7 | 2.72 | 14 |  | 94 | 1 | <10 | 16.34 | <1 | 26.8 |  | 3 | 118 | 2.93 | 20 | 2.8 | 2 | 0.6 | 1.2 | 7.1 | 3.2 | 1.4 | 0.6 | <0.2 | 0.99 | 18 | 13 | 0.31 | 0.25 | 0.02 | <2 | 0.04 | 4.3 | 14.1 | 36 | 0.5 | 15 | 3.6 | 38 | <2 | <5 | 21.57 | 2.7 |  | 0.13738 | 325 | <0.5 | 0.5 | 4.1 | 0.16 | 0.7 | 0.3 | 4.6 | 131 | <5 | 27 | 2 | 132 | 57
19l-RNM-002B | 395057 | 8982662 | 18 | -9.20212 | -75.955268 | GE34A-8 | Quimica - Ingemmet | N°056-2022-INGEMMET/DL-LQ | Calizas gris clara con tonalidad beige, masivo, estratos muy gruesos a bancos entre 3 a 5 m. No se observa la estratificación en el punto evaluado. Potencia de más de 25 m. Entra en contacto con deposito coluvial y residual de fragmentos de calizas con niveles de explotación tipo rajo abierto suspendida. | ICP-OES | ICP-MS |  |  | <0.5 | 0.11 | <5 |  | 23 | <0.6 | <10 | 39.25 | <1 | 1.2 |  | <1 | 4 | 0.14 | <2 | 0.1 | <0.1 | <0.1 | 0.09 | 0.3 | 0.1 | <0.2 | <0.1 | <0.2 | 0.03 | <2 | <2 | <0.15 | 0.2 | 0.02 | <2 | 0.02 | <0.5 | 0.6 | <5 | 0.05 | <5 | 0.1 | <2 | <2 | <5 | 0.38 | 0.1 |  | 0.13738 | 530 | <0.5 | <0.1 | 0.2 | <0.01 | 0.6 | <0.1 | 1.3 | <10 | <5 | <5 | <0.1 | 21 | 8
19l-RNM-003B | 398775 | 8973313 | 18 | -9.286758 | -75.921647 | GE34A-8 | Quimica - Ingemmet | N°056-2022-INGEMMET/DL-LQ | Calizas gris clara a pardas, espáticas medias, granulares, en estratos muy gruesos a bancos, con algunos estratos con venillas de dolomitas, textura tipo fluidal, "zebra", con leve efervescencia al reaccionar con el HCl. Potencia max de 8 m. Al golpear la picota tiene olor a fétido. Pertenece al Grupo Pucará. Por encima existen calizas margosas, pardas a gris oscuro, parte silicificadas (cherts), en estratos muy delgadas entre 0.01 a 0.05 m, con rumbo y buzamiento N, 56°E | ICP-OES | ICP-MS |  |  | <0.5 | 0.02 | <5 |  | <5 | <0.6 | <10 | 21.48 | <1 | <0.5 |  | <1 | 3 | <0.05 | <2 | <0.1 | <0.1 | <0.1 | 0.04 | <0.3 | <0.1 | <0.2 | <0.1 | <0.2 | <0.01 | <2 | <2 | <0.15 | 12.71 | 0.01 | <2 | 0.02 | <0.5 | 0.2 | <5 | 0.01 | <5 | <0.1 | <2 | <2 | <5 | 0.75 | <0.1 |  | 0.13738 | 50 | <0.5 | <0.1 | <0.2 | <0.01 | <0.5 | <0.1 | 0.9 | <10 | <5 | <5 | <0.1 | <1 | 5
20l-RNM-004B | 396850 | 8948328 | 18 | -9.512669 | -75.939782 | GE34A-8 | Quimica - Ingemmet | N°056-2022-INGEMMET/DL-LQ | Calizas dolomíticads gris a pardo en estratos medianos a gruesos entre 0.3 a 0.5 m de espesor, por debajo capas de brechas calcáreas entre 0.8 1 m y calizas dolomíticas gris clara a beige entre 1.2 a 1.5 m. Potencia de 5.5 m. No efervesce al reaccionar con el ácido clorhídrico (HCl). Pertenece al Grupo Pucará. | ICP-OES | ICP-MS |  |  | <0.5 | 0.02 | <5 |  | <5 | <0.6 | <10 | 21.95 | <1 | <0.5 |  | <1 | 2 | <0.05 | <2 | <0.1 | <0.1 | <0.1 | 0.03 | <0.3 | <0.1 | <0.2 | <0.1 | <0.2 | 0.01 | <2 | <2 | <0.15 | 12.93 | <0.01 | <2 | 0.03 | <0.5 | 0.2 | <5 | 0.04 | <5 | <0.1 | <2 | <2 | <5 | 0.42 | <0.1 |  | 0.13738 | 48 | <0.5 | <0.1 | <0.2 | <0.01 | <0.5 | <0.1 | 1.1 | <10 | <5 | <5 | <0.1 | <1 | 8
20l-RNM-005B | 396879 | 8948324 | 18 | -9.512705 | -75.939517 | GE34A-8 | Quimica - Ingemmet | N°056-2022-INGEMMET/DL-LQ | Calizas dolomíticas gris clara a beige con tonalidad amarillenta, con leve a moderada meteorización, interestratificada con brechas calcáreas entre 0.8 a 1 m de espesor. Potencia de 1.5 m. Posee una muy leve efervescencia al reaccionar con el HCl. Pertenece al Grupo Pucará. | ICP-OES | ICP-MS |  |  | <0.5 | 0.04 | <5 |  | <5 | <0.6 | <10 | 21.63 | <1 | 1 |  | <1 | 3 | <0.05 | <2 | <0.1 | <0.1 | <0.1 | 0.03 | <0.3 | <0.1 | <0.2 | <0.1 | <0.2 | <0.01 | <2 | <2 | <0.15 | 12.53 | 0.01 | <2 | 0.04 | <0.5 | 0.3 | <5 | 0.03 | <5 | 0.1 | <2 | <2 | <5 | 0.42 | <0.1 |  | 0.13738 | 43 | <0.5 | <0.1 | <0.2 | <0.01 | <0.5 | <0.1 | 0.9 | <10 | <5 | <5 | <0.1 | <1 | 5
20l-RNM-006B | 404332 | 8937393 | 18 | -9.611739 | -75.871872 | GE34A-8 | Quimica - Ingemmet | N°056-2022-INGEMMET/DL-LQ | Calizas dolomíticas beige con alguna tonalidad gris, plegadas, espaticas medias, subverticales, en edstratos delgados a medianos entre 0.15 a 0.30 m. Potencia de 2.5 a 3 m. Por encima presenta calizas gris oscura micríticas con alto contenido de venillas milimétricas a centinmétricas paralelas y cortando la estratificación. Existen diaclasas con otro sistema de fracturamiento rellenado con venillas de calcita que cortan a las calizas dolomítias, con un rumbo y buzamiento N88°E y 84°SE. Pertenece al Grupo Pucará. | ICP-OES | ICP-MS |  |  | <0.5 | 0.54 | <5 |  | 48 | <0.6 | <10 | 35.91 | <1 | 7.2 |  | <1 | 7 | 0.18 | 2 | 0.6 | 0.4 | 0.2 | 0.3 | 1.7 | 0.7 | 0.6 | 0.1 | <0.2 | 0.13 | 5 | 6 | <0.15 | 0.17 | 0.02 | <2 | 0.2 | 1.2 | 3.1 | <5 | 0.02 | <5 | 0.8 | 3 | <2 | <5 | 2.26 | 0.6 |  | 0.20607 | 1966 | <0.5 | 0.1 | 1 | 0.04 | <0.5 | <0.1 | 3.5 | <10 | <5 | <5 | 0.4 | <1 | 24
19l-RNM-007B | 394946 | 8950524 | 18 | -9.492762 | -75.957072 | GE34A-8 | Quimica - Ingemmet | N°056-2022-INGEMMET/DL-LQ | Fragmento de roca caliza gris oscura y dolomía blanquecina, estructura bandeada, textura fluidal, "zebra", centimétrica, de leve a moderada efervescencia al reaccionar con el HCl, de la matriz micritica gris oscura y sin efervescencia al reaccionar con el HCl, de la matriz espática fina blanquecina, tamaño de 0.3 m de grosor. Frente a este fragmento calcáreo afloran bloques de calizas dolomíticas transportado por gravedad. Pertenece al Grupo Pucará. | ICP-OES | ICP-MS |  |  | <0.5 | <0.01 | <5 |  | <5 | <0.6 | <10 | 27.54 | <1 | <0.5 |  | <1 | 1 | <0.05 | <2 | <0.1 | <0.1 | <0.1 | 0.02 | <0.3 | <0.1 | <0.2 | <0.1 | <0.2 | <0.01 | <2 | <2 | <0.15 | 0.9 | <0.01 | <2 | 0.02 | <0.5 | <0.1 | <5 | 0.02 | <5 | <0.1 | <2 | <2 | <5 | 12.37 | <0.1 |  | 0.13738 | 358 | <0.5 | <0.1 | <0.2 | <0.01 | <0.5 | <0.1 | 1.1 | <10 | <5 | <5 | <0.1 | <1 | <5
19l-SNM-008B | 393016 | 8961781 | 18 | -9.39091 | -75.974367 | GE34A-8 | Quimica - Ingemmet | N°056-2022-INGEMMET/DL-LQ | Depósito residual conformado por arenas limosas magnesianas con algunos fragmentos de calizas dolomíticas y/o dolomías, con una altura que varía de 4.5 a 10 m y un ancho de 15 a 20 m. Entra en contacto por debajo de calizas dolomíticas beige, con muy alto grado de fracturamiento a brechado, textura bandeado, sin efervescencia al reaccionar con el acido clorhídrico (HCl). Por encima afloran fragmentos de roca dolomía de 0.3, 0.2 y 0.1 m, fragmentos subangulosos. Potencia de 2.5 m. Pertenece al Grupo Pucará. | ICP-OES | ICP-MS |  |  | <0.5 | 0.01 | <5 |  | <5 | <0.6 | <10 | 20.79 | <1 | <0.5 |  | <1 | 2 | 0.05 | <2 | <0.1 | <0.1 | <0.1 | 0.07 | <0.3 | <0.1 | <0.2 | <0.1 | <0.2 | <0.01 | <2 | <2 | <0.15 | 12.29 | 0.02 | <2 | 0.04 | <0.5 | 0.2 | <5 | 0.06 | <5 | <0.1 | <2 | <2 | <5 | 0.43 | <0.1 |  | <0.01 | 37 | <0.5 | <0.1 | <0.2 | <0.01 | <0.5 | <0.1 | 0.8 | <10 | <5 | <5 | <0.1 | <1 | <5
19l-RNM-009B | 393010 | 8961780 | 18 | -9.390919 | -75.974421 | GE34A-8 | Quimica - Ingemmet | N°056-2022-INGEMMET/DL-LQ | Caliza dolomítica y/o dolomía blanquecina a beige, textura fluidal (WSD), tipo "zebra", cuyo macizo rocoso posee muy alto grado de fracturamiento a brechado, debido al diaclasamiento y laminación paralelo a la estratificación de las dolomitas muy delgadas. Potencia de 1.5 m. En su parte superior se encuentra un deposito resiual tipo arena limosa, con fragmentos de dolomías, producto del grado de meteorización física de la roca caja. Ademas infrayace a dolomita blanquecina altamente fracturdo a suelo limoso arenoso amarillento de 1.2 m de espesor. Pertenece al Grupo Pucará. | ICP-OES | ICP-MS |  |  | <0.5 | <0.01 | <5 |  | <5 | <0.6 | <10 | 21.16 | <1 | <0.5 |  | <1 | 3 | <0.05 | <2 | <0.1 | <0.1 | <0.1 | 0.06 | <0.3 | <0.1 | <0.2 | <0.1 | <0.2 | <0.01 | <2 | <2 | <0.15 | 12.19 | 0.02 | <2 | 0.04 | <0.5 | 0.1 | <5 | 0.03 | <5 | <0.1 | <2 | <2 | <5 | 0.49 | <0.1 |  | 0.06869 | 33 | <0.5 | <0.1 | <0.2 | <0.01 | <0.5 | <0.1 | 0.7 | <10 | <5 | <5 | <0.1 | <1 | 6
19l-RNM-010B | 393021 | 8961769 | 18 | -9.391019 | -75.974322 | GE34A-8 | Quimica - Ingemmet | N°056-2022-INGEMMET/DL-LQ | Afloramiento de rocas calcáreas tipo caliza dolomíticas y/o dolomía color beige a blanquecino, textura fluidal, tipo zebra, laminaciones paralelos a la estratificación. Por encima entra en contacto con deposito residual. Potencia de 0.9 m. Pertenece al Grupo Pucará. | ICP-OES | ICP-MS |  |  | <0.5 | 0.01 | <5 |  | <5 | <0.6 | <10 | 22.16 | <1 | 0.7 |  | <1 | 5 | <0.05 | <2 | 0.1 | 0.1 | <0.1 | 0.07 | <0.3 | 0.1 | <0.2 | <0.1 | <0.2 | 0.01 | <2 | <2 | <0.15 | 12.62 | 0.01 | <2 | 0.05 | <0.5 | 0.4 | <5 | 0.22 | <5 | <0.1 | <2 | <2 | <5 | 0.1 | 0.1 |  | 0.06869 | 45 | <0.5 | <0.1 | <0.2 | <0.01 | <0.5 | <0.1 | 2 | <10 | <5 | <5 | 0.1 | <1 | 9
19l-RNM-011B | 393024 | 8961768 | 18 | -9.391028 | -75.974294 | GE34A-8 | Quimica - Ingemmet | N°056-2022-INGEMMET/DL-LQ | Por encima de las calizas dolomíticas y/o dolomías beige a blanquecina afloran rocas calcáreas tipo chert (sílice) y dolomías en forma bandeada o en laminaciones, textura fluidal, color gris claro a blanquecina, trazas de sulfatos de cobre, sin efervescencia al reaccionar con el HCl, cuyo macizo rocoso se encuentra altamente fracturado y con moderada a leve alteración por silicificación. Potencia promedio de 3 m. Pertenece al Grupo Pucará. | ICP-OES | ICP-MS |  |  | <0.5 | <0.01 | <5 |  | <5 | <0.6 | <10 | 21.92 | <1 | <0.5 |  | <1 | 3 | <0.05 | <2 | <0.1 | <0.1 | <0.1 | 0.05 | <0.3 | <0.1 | <0.2 | <0.1 | <0.2 | <0.01 | <2 | <2 | <0.15 | 12.8 | 0.02 | <2 | 0.06 | <0.5 | 0.1 | <5 | 0.05 | <5 | <0.1 | <2 | <2 | <5 | 0.26 | <0.1 |  | <0.01 | 30 | <0.5 | <0.1 | <0.2 | <0.01 | <0.5 | <0.1 | 0.7 | <10 | <5 | <5 | <0.1 | <1 | 6
20l-RNM-012B | 399340 | 8943053 | 18 | -9.560434 | -75.917225 | GE34A-8 | Quimica - Ingemmet | N°056-2022-INGEMMET/DL-LQ | Caliza gris oscuro, espática media, granular, blanquecino con venillas entrecruzada de calcita y/o dolomita, textura fluidal. Es un bloque caído del macizo rocoso en contacto con caliza micrítica gris oscura, y ésta a su vez entra en contacto con caliza dolomítica blanquecina a beige. Esta caliza posee una leve a moderada efervescencia la reaccionar con el HCl, a veces muy leve en la matriz. Tamaño del bloque de 1.8 m de altura y 5 m de ancho. | ICP-OES | ICP-MS |  |  | <0.5 | 0.01 | <5 |  | <5 | <0.6 | <10 | 22.77 | <1 | <0.5 |  | <1 | 2 | <0.05 | <2 | <0.1 | <0.1 | <0.1 | 0.03 | <0.3 | <0.1 | 0.4 | <0.1 | <0.2 | <0.01 | <2 | <2 | <0.15 | 12.78 | 0.01 | <2 | 0.06 | <0.5 | 0.1 | <5 | 0.01 | <5 | <0.1 | <2 | <2 | <5 | <0.01 | <0.1 |  | 0.06869 | 56 | <0.5 | <0.1 | <0.2 | <0.01 | <0.5 | <0.1 | 1 | <10 | <5 | <5 | <0.1 | <1 | 12
20l-RNM-013B | 399351 | 8943051 | 18 | -9.560452 | -75.917125 | GE34A-8 | Quimica - Ingemmet | N°056-2022-INGEMMET/DL-LQ | Calizas dolomíticas y/o dolomías beige blanquecina, textura fluidal, laminaciones en paralelo a la estratificación, cuyo macizo rocoso posee de muy alto a alto grado de fracturamiento, muy leve efervescencia al reaccionar con el acido clorhídrico (HCl). Por debajo entra en contacto con calizas micriticas y calizas dolomíticas grises, espáticas medias. Por encima entra en contacto con depósito aluvial de 1.2 de sobrecraga y de arena limosa como deposito residual, de 1.5 m de potencia. Potencia evaluada de 18 a 20 m. Pertenece al Grupo Pucará. | ICP-OES | ICP-MS |  |  | <0.5 | <0.01 | <5 |  | <5 | <0.6 | <10 | 22.12 | <1 | <0.5 |  | <1 | 2 | <0.05 | <2 | <0.1 | <0.1 | <0.1 | 0.02 | <0.3 | <0.1 | <0.2 | <0.1 | <0.2 | <0.01 | <2 | <2 | <0.15 | 12.83 | <0.01 | <2 | 0.06 | <0.5 | 0.1 | <5 | 0.02 | <5 | <0.1 | <2 | <2 | <5 | <0.01 | <0.1 |  | 0.06869 | 25 | <0.5 | <0.1 | <0.2 | <0.01 | <0.5 | <0.1 | 0.3 | <10 | <5 | <5 | <0.1 | <1 | <5
20l-SNM-014B | 399397 | 8943068 | 18 | -9.5603 | -75.916705 | GE34A-8 | Quimica - Ingemmet | N°056-2022-INGEMMET/DL-LQ | Arena limosa producto de la intensa meteorización física de las calizas dolomíticas y/o dolomías que se encuentran en contacto. Tiene un grosor de 1.5 m y un ancho de 7 m. Pertenece al Grupo Pucará. | ICP-OES | ICP-MS |  |  | <0.5 | 0.04 | <5 |  | <5 | <0.6 | <10 | 21.87 | <1 | 0.9 |  | <1 | 4 | 0.15 | <2 | 0.1 | <0.1 | <0.1 | 0.29 | 0.4 | 0.1 | <0.2 | <0.1 | <0.2 | <0.01 | <2 | <2 | <0.15 | 12.41 | 0.04 | <2 | 0.06 | <0.5 | 0.5 | <5 | 0.05 | <5 | 0.1 | <2 | <2 | <5 | 0.14 | <0.1 |  | 0.06869 | 41 | <0.5 | <0.1 | <0.2 | <0.01 | <0.5 | <0.1 | 1 | <10 | <5 | <5 | <0.1 | 5 | 6
20l-RNM-015B | 416440 | 8915804 | 18 | -9.807249 | -75.761974 | GE34A-8 | Quimica - Ingemmet | N°056-2022-INGEMMET/DL-LQ | Afloramiento calcáreo de calizas dolomíticas, textura espática fina a media, gris claro y gris oscuro, con venillas centimpetricas de dolomías, 1 a 3 cm, cortado por veta de calcita y algo de dolomita, de 0.6 m de espesor (N10°O/subvertical). Se encuentra en contacto por debajo de esta secuencia calcárea de calizas micriticas gris oscura a parda de moderada efervescencia al reaccionar con el HC>L, algo ferruginosa, grosor de 6 m. La potencia evaluada es de 2.7 m. Pertenece al Grupo Pucará. | ICP-OES | ICP-MS |  |  | <0.5 | 0.02 | <5 |  | <5 | <0.6 | <10 | 23.06 | <1 | 0.6 |  | <1 | 2 | 0.05 | <2 | <0.1 | <0.1 | <0.1 | 0.21 | <0.3 | <0.1 | <0.2 | <0.1 | <0.2 | <0.01 | <2 | <2 | <0.15 | 11.77 | 0.07 | <2 | 0.06 | <0.5 | 0.3 | <5 | 0.02 | <5 | <0.1 | <2 | <2 | <5 | 0.28 | <0.1 |  | 0.06869 | 55 | <0.5 | <0.1 | <0.2 | <0.01 | <0.5 | <0.1 | 1.2 | <10 | <5 | <5 | <0.1 | <1 | <5
20l-RNM-016B | 416401 | 8915879 | 18 | -9.80657 | -75.762328 | GE34A-8 | Quimica - Ingemmet | N°056-2022-INGEMMET/DL-LQ | Calizas dolomíticas blanquecina, textura espática fina a media con venillas milimétricas de dolomita (blanco ahumado) y a veces de calcita (blanco lechoso). Se encuentra interestratificado con calizas micriticas gris osucra, con grosor de 4.5 m. Por debajo de ambas secuencias calcpareas afloran mas de 350 m de potencia de calizas dolomíticas gris oscura, espática media con venillas centimétricasd de dolomitas. | ICP-OES | ICP-MS |  |  | <0.5 | 0.07 | <5 |  | <5 | <0.6 | <10 | 21.92 | <1 | 1.2 |  | <1 | 3 | 0.19 | <2 | <0.1 | <0.1 | <0.1 | 0.31 | 0.4 | <0.1 | <0.2 | <0.1 | <0.2 | 0.02 | <2 | <2 | <0.15 | 11.74 | 0.05 | <2 | 0.07 | <0.5 | 0.5 | <5 | 0.03 | <5 | 0.1 | <2 | <2 | <5 | 0.43 | <0.1 |  | <0.01 | 69 | <0.5 | <0.1 | <0.2 | <0.01 | <0.5 | <0.1 | 1.3 | <10 | <5 | <5 | <0.1 | <1 | 8
20l-RNM-017B | 416062 | 8913840 | 18 | -9.825003 | -75.765461 | GE34A-8 | Quimica - Ingemmet | N°056-2022-INGEMMET/DL-LQ | Caliza dolomítica espática media a gruesa gris clara, textura fluidal, tippo zebra, con venillas de dolomita blanquecina (WSD), con alto a moderado contenido de dolomitas, muy leve efervescencia al reaccionar con ácido clorhídrico (HCl). Potencia de 5.5 m y una longitud de más de 40 m. Macizo rocoso calcáreo triturado a alto grado de fracturamiento. Pertenece al Grupo Pucará. | ICP-OES | ICP-MS |  |  | <0.5 | <0.01 | <5 |  | <5 | <0.6 | <10 | 22.42 | <1 | <0.5 |  | <1 | 2 | <0.05 | <2 | <0.1 | <0.1 | <0.1 | 0.02 | <0.3 | <0.1 | <0.2 | <0.1 | <0.2 | <0.01 | <2 | <2 | <0.15 | 12.74 | 0.01 | <2 | 0.05 | <0.5 | 0.2 | <5 | 0.06 | <5 | <0.1 | <2 | <2 | <5 | 0.1 | <0.1 |  | <0.01 | 45 | <0.5 | <0.1 | <0.2 | <0.01 | <0.5 | <0.1 | 1.7 | <10 | <5 | <5 | <0.1 | <1 | <5
21k-RNM-018B | 349954 | 8865976 | 18 | -10.255888 | -76.370051 | GE34A-8 | Quimica - Ingemmet | N°056-2022-INGEMMET/DL-LQ | Calizas algo dolomíticas y silicificadas, moderadamente compacta, gris oscura, con venillas de calcita y/o algo de dolomita, en estratos delgados a medianos entre 0.4 a 0.8 m. Por debajo de este paquete calcareo silicificado, con muy leve efervescencia al reaccionar con el acido clorhídrico (HCl), interestratificado con diques (2) andesíticos de 0.9 y 2.5 m y calizas gris oscuras ferruginosas y silicificadas. Potencia evaluada de 6 m. Pertenece al Grupo Pucará. | ICP-OES | ICP-MS |  |  | <0.5 | 0.19 | <5 |  | <5 | <0.6 | <10 | 20.78 | <1 | 3 |  | <1 | 6 | 0.19 | <2 | 0.2 | 0.1 | <0.1 | 0.21 | 0.7 | 0.3 | <0.2 | <0.1 | <0.2 | 0.2 | 2 | <2 | <0.15 | 10.99 | 0.05 | <2 | 0.14 | <0.5 | 1.3 | 5 | 0.16 | 9 | 0.3 | 3 | <2 | <5 | 3.32 | 0.2 |  | <0.01 | 37 | <0.5 | <0.1 | 0.3 | <0.01 | <0.5 | <0.1 | 1.2 | <10 | <5 | <5 | 0.1 | 40 | 11
20k-RNM-019B | 348190 | 8905861 | 18 | -9.895184 | -76.384615 | GE34A-8 | Quimica - Ingemmet | N°056-2022-INGEMMET/DL-LQ | Serpentina fibroso, color verde esmeralda, emplazado en esquistos verdosos en concordancia con la esquistocidad de los metmóarficos. Potencia evaluada de 0.6 m. Pertenece al Complejo del Marañón (NP-cm-esq, gn). | ICP-OES | ICP-MS |  |  | <0.5 | 0.52 | 6 |  | 19 | <0.6 | <10 | 0.04 | <1 | 2.5 |  | 97 | 763 | 0.52 | 22 | 1.3 | 0.7 | <0.1 | 4.19 | 1.4 | 1.2 | 0.2 | 0.3 | <0.2 | 0.02 | <2 | <2 | <0.15 | 20.27 | 0.13 | <2 | 0.06 | <0.5 | 2.6 | 1855 | <0.01 | <5 | 0.4 | <2 | <2 | 5 | 19.9 | 0.9 |  | <0.01 | <2 | <0.5 | 0.2 | <0.2 | 0.02 | <0.5 | 0.1 | <0.1 | 31 | <5 | 5 | 0.7 | 43 | 11
20j-RNM-020B | 303376 | 8918779 | 18 | -9.776472 | -76.792599 | GE34A-8 | Quimica - Ingemmet | N°056-2022-INGEMMET/DL-LQ | Calizas micriticas a espaticas finas, beige, algo dolomíticas, con leve a moderada efervescencia al reaccionar con el acido clorhídrico (HCl) interestratificado con calizas brechadas y silicificadas. Potencia de 8 m. Rumbo y buzamiento N20°E y 34°NO. Pertenece al Grupo Pucará. | ICP-OES | ICP-MS |  |  | <0.5 | 0.27 | 8 |  | 12 | <0.6 | <10 | 23.82 | <1 | 5.5 |  | 2 | 6 | 0.32 | <2 | 0.7 | 0.4 | <0.1 | 0.59 | 0.8 | 0.7 | 0.2 | 0.1 | <0.2 | 0.05 | 3 | 4 | <0.15 | 9.36 | 0.04 | 2 | 0.07 | 0.6 | 2.7 | 9 | 0.03 | 32 | 0.7 | 2 | <2 | <5 | 1.66 | 0.6 |  | <0.01 | 376 | <0.5 | 0.1 | 0.7 | 0.01 | <0.5 | <0.1 | 4.2 | <10 | <5 | <5 | 0.3 | 1 | 9
21j-RNM-021B | 303016 | 8917381 | 18 | -9.789093 | -76.795948 | GE34A-8 | Quimica - Ingemmet | N°056-2022-INGEMMET/DL-LQ | Calizas dolomíticas, espáticas media, gris clara a beige, en contacto por debajo de brechas calcáreas y estas a su vez entra en contacto con rocas riodaciticas tipo pórfido. Son estratos subhorizontales. Potencia de más de 10 m. | ICP-OES | ICP-MS |  |  | <0.5 | 0.43 | <5 |  | 9 | <0.6 | <10 | 24.27 | <1 | 1.6 |  | <1 | 8 | 0.23 | <2 | 0.3 | 0.1 | <0.1 | 0.25 | 0.8 | 0.3 | 0.4 | <0.1 | <0.2 | 0.07 | <2 | 3 | <0.15 | 10.47 | 0.03 | <2 | 0.09 | <0.5 | 0.8 | <5 | 0.08 | <5 | 0.2 | <2 | <2 | <5 | 0.87 | 0.2 |  | <0.01 | 46 | <0.5 | <0.1 | 0.6 | 0.02 | <0.5 | <0.1 | 2.8 | <10 | <5 | <5 | 0.1 | 29 | 16
20j-RNM-022B | 300565 | 8894803 | 18 | -9.99308 | -76.819409 | GE34A-8 | Quimica - Ingemmet | N°056-2022-INGEMMET/DL-LQ | Calizas micriticas a espaticas finas, gris clara a beige, de leve a moderada efrevescencia al reaccionar con el ácido clorhídirico (HCl), con venillas milimétricas de calcita y/ dolomita, en estratos delgados a gruesos entre 0.15 a 2.5 m. Potencia promedio estimado de 18 m. Su rumbo y buzamiento es N36°O y 20°SO. Pertenece a la Formación Jumasha. | ICP-OES | ICP-MS |  |  | <0.5 | 0.18 | <5 |  | <5 | <0.6 | <10 | 37.45 | <1 | 2.1 |  | <1 | 4 | 0.13 | <2 | 0.2 | <0.1 | <0.1 | 0.12 | 0.5 | 0.2 | 0.2 | <0.1 | <0.2 | 0.06 | 2 | <2 | <0.15 | 0.38 | <0.01 | <2 | 0.06 | 0.6 | 0.9 | <5 | 0.01 | <5 | 0.2 | 2 | <2 | <5 | 1.44 | 0.2 |  | <0.01 | 321 | <0.5 | <0.1 | 0.3 | 0.01 | <0.5 | <0.1 | 1.2 | <10 | <5 | <5 | <0.1 | 7 | 9
20j-RNM-023B | 300711 | 8894852 | 18 | -9.992644 | -76.818075 | GE34A-8 | Quimica - Ingemmet | N°056-2022-INGEMMET/DL-LQ | Calizas micriticas a espáticas finas, gris clara a beige, con leve a moderada efervescencia al reaccionar con el acido clorhídrico (HCl), en la matriz calcparea, en estratos medianos a delgados entre 0.8 a 0.2 m. Por debajo de esta secuencia afloran calizas micriticas a espaticas finas gris clara a parda con alto contenido de venillas de calcita y/o dolomitas. Potencia de 17.5 m promedio. Posee un rumbo y buzamiento N39°O y 32°SO. | ICP-OES | ICP-MS |  |  | <0.5 | 0.17 | <5 |  | <5 | <0.6 | <10 | 38.23 | <1 | 2.4 |  | <1 | 4 | 0.12 | <2 | 0.2 | <0.1 | <0.1 | 0.13 | 0.4 | 0.2 | <0.2 | <0.1 | <0.2 | 0.06 | 2 | <2 | <0.15 | 0.31 | <0.01 | <2 | 0.06 | <0.5 | 1 | <5 | <0.01 | <5 | 0.3 | <2 | <2 | <5 | 0.71 | 0.2 |  | <0.01 | 254 | <0.5 | <0.1 | 0.3 | 0.01 | <0.5 | <0.1 | 1.4 | <10 | <5 | <5 | <0.1 | 2 | 10
20j-RNM-024B | 297739 | 8905764 | 18 | -9.893852 | -76.844625 | GE34A-8 | Quimica - Ingemmet | N°056-2022-INGEMMET/DL-LQ | Calizas gris clara, textura espática fina, con venillas de calcita y/o dolomita, leve a moderada efervescencia al reaccionar con el HCl. Potencia entre 25 a 30 m. | ICP-OES | ICP-MS |  |  | <0.5 | 0.15 | <5 |  | 6 | <0.6 | <10 | 38.41 | <1 | 2.1 |  | <1 | 3 | 0.14 | <2 | 0.1 | <0.1 | <0.1 | 0.1 | 0.4 | 0.2 | <0.2 | <0.1 | <0.2 | 0.06 | 2 | <2 | <0.15 | 0.4 | <0.01 | <2 | 0.06 | 0.6 | 0.9 | <5 | <0.01 | <5 | 0.2 | 2 | <2 | <5 | 0.75 | 0.2 |  | <0.01 | 311 | <0.5 | <0.1 | 0.3 | 0.01 | <0.5 | <0.1 | 0.7 | <10 | <5 | <5 | <0.1 | <1 | 7
20j-RNM-025B | 299897 | 8913262 | 18 | -9.826177 | -76.824578 | GE34A-8 | Quimica - Ingemmet | N°056-2022-INGEMMET/DL-LQ | Calizas micriticas beige, moderada a leve efervescencia al reaccionar con el acido clorhídrico (HCl), en estratos delgados entre 0.05 a 0.15 m, subverticales, plegados, formándose anticlinal. Entra en contacto en su parte superior con limoarcillitas con algunas intercalaciones de calizas. Potencia de 18 m. Su rumbo y buzamiento es N16°O y 76°SO. Pertenece a la Formación Celendín. | ICP-OES | ICP-MS |  |  | <0.5 | 0.43 | <5 |  | 47 | <0.6 | <10 | 36.72 | 2 | 8.2 |  | <1 | 5 | 0.66 | <2 | 0.5 | 0.3 | 0.1 | 0.27 | 1.2 | 0.7 | 0.6 | 0.1 | <0.2 | 0.15 | 5 | 4 | <0.15 | 0.49 | 0.01 | <2 | 0.07 | 1.2 | 3.5 | <5 | 0.01 | <5 | 0.9 | 7 | <2 | <5 | 1.82 | 0.7 |  | <0.01 | 599 | <0.5 | 0.1 | 0.9 | 0.02 | <0.5 | <0.1 | 1.4 | <10 | <5 | <5 | 0.3 | 83 | 28
20j-RNM-026B | 297850 | 8909630 | 18 | -9.858909 | -76.843419 | GE34A-8 | Quimica - Ingemmet | N°056-2022-INGEMMET/DL-LQ | Calizas espáticas finas a medias, beige a blanquecina con tonalidad amarillenta con algunas patinas de oxidación. Potencia de 4 m. Por debajo afloran calizas micriticas beige intercaladas con calizas espáticas finas a medias, beige y calizas micriticas gris oscuro, con grosores de 2.5 m, 2 m y 2.5 m, respectivamente. El rumbo y buzamiento de los estratos es N52°O y 85°NE. Pertenece a la Formación Jumasha. | ICP-OES | ICP-MS |  |  | <0.5 | 0.33 | 96 |  | 25 | <0.6 | <10 | 36.22 | <1 | 4.5 |  | 1 | 5 | 1.14 | <2 | 0.4 | 0.2 | 0.1 | 0.25 | 0.9 | 0.5 | <0.2 | <0.1 | <0.2 | 0.26 | 4 | 5 | <0.15 | 0.79 | 0.01 | <2 | 0.06 | 1.1 | 2.2 | <5 | <0.01 | <5 | 0.6 | 4 | <2 | <5 | 1.58 | 0.4 |  | <0.01 | 76 | <0.5 | <0.1 | 0.4 | 0.02 | <0.5 | <0.1 | 1.4 | <10 | <5 | <5 | 0.2 | 29 | 6
20j-RNM-027B | 286638 | 8929661 | 18 | -9.677266 | -76.94457 | GE34A-8 | Quimica - Ingemmet | N°056-2022-INGEMMET/DL-LQ | Calizas espáticas finas gris oscura a gris clara, de leve a moderada efervescencia al reaccionar con el HCl, con halos irregulartes de alteración de calizas micrticicas a espaticas finas pardas, de moderada a leve efervescencia al reaccionar con el HCL. Los grosores de las calizas grises son 0.8 m, 0.9 m, 4.4 m, 4.4 m, 17.5 m; mientras las calizas pardas son 2.4 m, 3.9 m. Potencia evaluada de 35 m. El rumbo y buzamiento es N16°O y 60°SO. Pertenece a la Formación Jumasha. | ICP-OES | ICP-MS |  |  | <0.5 | 0.55 | <5 |  | 10 | <0.6 | <10 | 36.8 | <1 | 9 |  | <1 | 6 | 0.56 | <2 | 0.6 | 0.4 | 0.1 | 0.29 | 1.5 | 0.7 | 0.6 | 0.1 | <0.2 | 0.17 | 5 | 6 | <0.15 | 0.41 | <0.01 | <2 | 0.07 | 1.7 | 3.7 | <5 | <0.01 | <5 | 1 | 9 | <2 | <5 | 2.11 | 0.7 |  | <0.01 | 253 | <0.5 | 0.1 | 1.2 | 0.03 | <0.5 | <0.1 | 1.3 | <10 | <5 | <5 | 0.4 | <1 | 21
21j-RNM-028B | 289675 | 8877022 | 18 | -10.153253 | -76.91967 | GE34A-8 | Quimica - Ingemmet | N°056-2022-INGEMMET/DL-LQ | Calizas grises micriticas en estratos delgados entre 0.1 a 0.25 m de espesor intercalados con calizas micriticas grises en estratos delgados a gruesos entre 0.20 a 0.8 m de espesor, moderada efervescencia al reaccionar con el HCl. Potencia evaluada de 22 m. Se encuentra plegados formándose un sinclinal. Posee dos rumbos y buzamiento (I) N86°E y 48°SE y (II) N86°O/36°SO. | ICP-OES | ICP-MS |  |  | <0.5 | 0.32 | <5 |  | 22 | <0.6 | <10 | 37.01 | <1 | 4.5 |  | <1 | 6 | 0.6 | <2 | 0.3 | 0.2 | <0.1 | 0.21 | 0.9 | 0.4 | <0.2 | <0.1 | <0.2 | 0.13 | 4 | 8 | <0.15 | 0.85 | <0.01 | <2 | 0.06 | 0.8 | 2 | <5 | 0.06 | <5 | 0.5 | 4 | <2 | <5 | 1.09 | 0.4 |  | 0.13738 | 589 | <0.5 | <0.1 | 0.6 | 0.02 | <0.5 | <0.1 | 1.2 | <10 | <5 | <5 | 0.2 | 9 | 11
21j-RNM-029B | 287689 | 8882669 | 18 | -10.102101 | -76.937483 | GE34A-8 | Quimica - Ingemmet | N°056-2022-INGEMMET/DL-LQ | Calizas micriticas gris oscura a claro en estratos delgados entre 0.15 m a 0.30 m, a veces intercalados con estratos gruesos entre 1.1 a 2.5 m. Posee un alto contenido de venillas milimétricas a centimétricas. Potencia evaluada de 55 m. Rumbo y buzamiento de los estratos promedio es de N15°O y 70°NE. | ICP-OES | ICP-MS |  |  | <0.5 | 0.35 | <5 |  | 520 | <0.6 | <10 | 36.91 | <1 | 5.9 |  | <1 | 7 | 0.34 | <2 | 0.4 | 0.2 | 0.1 | 0.26 | 1 | 0.5 | 0.3 | <0.1 | <0.2 | 0.11 | 4 | 3 | <0.15 | 0.67 | 0.01 | <2 | 0.09 | 1.1 | 2.7 | <5 | 0.04 | <5 | 0.7 | 5 | <2 | <5 | 1.48 | 0.5 |  | 0.20607 | 1124 | <0.5 | <0.1 | 0.8 | 0.02 | <0.5 | <0.1 | 0.6 | <10 | <5 | <5 | 0.2 | 2 | 13
21j-RNM-030B | 310438 | 8876309 | 18 | -10.160753 | -76.73026 | GE34A-8 | Quimica - Ingemmet | N°056-2022-INGEMMET/DL-LQ | Calizas micriticas beige a pardo, de leve a moderada reacción al ácido clorhídrico, en estratos medianos a gruesos entre 0.4 a 0.9 m, con venillas centimétricas a milimétricas de calcita, de leve a moderada concentración. Potencia que varía de 26 a 54 m. Se encuentran plegadas, poseen dos rumbos y buzamientos (I) N30°O/36°SO y (II) N76O / 30°SO, formandose un sinclinal. | ICP-OES | ICP-MS |  |  | <0.5 | 0.26 | 7 |  | 13 | <0.6 | <10 | 38.11 | <1 | 2.8 |  | <1 | 4 | 0.53 | <2 | 0.2 | 0.1 | <0.1 | 0.18 | 0.6 | 0.2 | <0.2 | <0.1 | <0.2 | 0.25 | 3 | 3 | <0.15 | 0.41 | <0.01 | <2 | 0.05 | 0.6 | 1.2 | <5 | 0.03 | <5 | 0.3 | 3 | <2 | <5 | 0.96 | 0.3 |  | <0.01 | 204 | <0.5 | <0.1 | 0.3 | 0.02 | <0.5 | <0.1 | 0.7 | <10 | <5 | <5 | 0.1 | <1 | 8
21j-RNM-031B | 319454 | 8875094 | 18 | -10.172161 | -76.648045 | GE34A-8 | Quimica - Ingemmet | N°056-2022-INGEMMET/DL-LQ | Calizas micriticas beige a gris clara intercaladas con calizsas espáticas finas blanquecina a beige con tonalidad amarillenta, dolomítica, con leve y lenta efrevescencia al reaccionar con elHCl, plegadas. Potencia de 21 m. El rumbo y buzamiento varianle N45°O y 22°SO y (II)N17°E y 8°NO) | ICP-OES | ICP-MS |  |  | <0.5 | 0.2 | <5 |  | 12 | <0.6 | <10 | 35.54 | <1 | 3.6 |  | <1 | 4 | 0.16 | <2 | 0.3 | 0.2 | <0.1 | 0.17 | 0.6 | 0.3 | <0.2 | <0.1 | <0.2 | 0.1 | 3 | <2 | <0.15 | 2.34 | 0.02 | <2 | 0.04 | 0.8 | 1.5 | <5 | 0.02 | <5 | 0.4 | 2 | <2 | <5 | 1.04 | 0.3 |  | <0.01 | 105 | <0.5 | <0.1 | 0.3 | 0.02 | <0.5 | <0.1 | 6.3 | <10 | <5 | <5 | 0.2 | 5 | 11
21j-RNM-032B | 319507 | 8875147 | 18 | -10.171684 | -76.647559 | GE34A-8 | Quimica - Ingemmet | N°056-2022-INGEMMET/DL-LQ | Calizas espáticas finas beige amarillenta con algunos halos de calizas micriticas beige con venillas de calcita, de leve a moderada efervescencia al reaccionar con el acido clorhídrico, con leve a moderada meteorización. Potencia de 26 m. El rumbo y buzamiento es N10°O y 20°SO. | ICP-OES | ICP-MS |  |  | <0.5 | 0.21 | <5 |  | <5 | <0.6 | <10 | 27.15 | <1 | 4 |  | <1 | 5 | 0.13 | <2 | 0.3 | 0.2 | <0.1 | 0.21 | 0.6 | 0.4 | <0.2 | <0.1 | <0.2 | 0.08 | 3 | 4 | <0.15 | 8.18 | 0.01 | <2 | 0.05 | 0.8 | 1.8 | <5 | <0.01 | <5 | 0.5 | 2 | <2 | <5 | 1.34 | 0.3 |  | <0.01 | 82 | <0.5 | <0.1 | 0.3 | 0.02 | <0.5 | <0.1 | 2.1 | <10 | <5 | <5 | 0.2 | 3 | 7
21j-RNM-033B | 319761 | 8875513 | 18 | -10.168387 | -76.645225 | GE34A-8 | Quimica - Ingemmet | N°056-2022-INGEMMET/DL-LQ | Calizss espaticas finas, meteorizadas, granular, color cremoso a blanquecino, con leve y lenta efrevescencia al reaccionare con el HCl. Es cortado por encima de esta secuencia de un pórfido dacpitico con una pseduestratificación (N54°O y 74°NE. Potencia evaluada es de 50 a 75 m. El rumbo y buzamiento es N y 36°O. Pertenece a la Formación Jumasha. | ICP-OES | ICP-MS |  |  | <0.5 | 0.38 | <5 |  | 23 | <0.6 | <10 | 20.72 | <1 | 7.6 |  | 1 | 11 | 0.44 | <2 | 0.7 | 0.4 | 0.1 | 0.25 | 1.1 | 0.8 | 0.7 | 0.1 | <0.2 | 0.29 | 5 | 4 | <0.15 | 11.81 | 0.01 | <2 | 0.05 | 1.2 | 3.5 | <5 | 0.1 | <5 | 0.9 | 7 | <2 | <5 | 2.04 | 0.6 |  | <0.01 | 93 | <0.5 | 0.1 | 1 | 0.03 | <0.5 | <0.1 | 1.8 | <10 | <5 | <5 | 0.4 | 27 | 24
19k-RNM-001A | 385711 | 8980516 | 18 | -9.221292 | -76.040389 | GE34A-8 | Quimica - Ingemmet | N° 042-2022-INGEMMET/DL-LQ | Caliza gris oscuro, textura micrítica, estratos delgados y medianos entre 0.10 a 0.40 m de grosor, venillas de calcita muy esporádicos <2mm, óxidos de hierro entre los planos de estratificación | ICP-OES | ICP-MS |  |  | <0.5 | 0.65 | <5 |  | 94 | <0.6 | <10 | 17.06 | <1 | 5.6 |  | 2 | 33 | 0.51 | 4 | 1 | 0.7 | 0.2 | 0.34 | 1.2 | 0.9 | 1.8 | 0.2 | <0.2 | 0.2 | 6 | 8 | <0.15 | 0.16 | 0.01 | <2 | 0.04 | <0.5 | 3.7 | 14 | 0.2 | 5 | 0.9 | 7 | <2 | <5 | 24.38 | 0.7 |  |  | 629 | <0.5 | 0.1 | 1.1 | 0.04 | <0.5 | 0.1 | 2.1 | 21 | <1 | 16 | 0.8 | 33 | 73
19k-RNM-002A | 387645 | 8977643 | 18 | -9.247324 | -76.022861 | GE34A-8 | Quimica - Ingemmet | N° 042-2022-INGEMMET/DL-LQ | Caliza gris oscuro, textura micrítica, estratos delgados y medianos entre 0.10 a 0.40 m de grosor | ICP-OES | ICP-MS |  |  | <0.5 | 1.13 | <5 |  | 180 | <0.6 | <10 | 22.14 | <1 | 11.6 |  | 3 | 62 | 1.15 | 6 | 1.7 | 1.3 | 0.3 | 0.59 | 2.2 | 1.6 | 0.9 | 0.4 | <0.2 | 0.51 | 13 | 7 | 0.2 | 0.2 | 0.01 | <2 | 0.1 | 1.3 | 7.6 | 21 | 0.2 | <5 | 1.9 | 14 | <2 | <5 | 16.98 | 1.4 |  |  | 802 | <0.5 | 0.2 | 1.7 | 0.07 | <0.5 | 0.2 | 1.6 | 36 | <1 | 22 | 1.2 | 61 | 40
19k-RNM-003A | 387088 | 8969135 | 18 | -9.324252 | -76.028155 | GE34A-8 | Quimica - Ingemmet | N° 042-2022-INGEMMET/DL-LQ | Caliza gris claro, textura micrítica en estratos medianos de 0.40 a 0.80m de grosor; existen horizontes cortados por venillas de calcita de 4mm de grosor. | ICP-OES | ICP-MS |  |  | <0.5 | 0.09 | <5 |  | 7 | <0.6 | <10 | 37.41 | <1 | 1.6 |  | <1 | 4 | 0.25 | 3 | 0.1 | <0.1 | <0.1 | 0.07 | <0.3 | 0.1 | 0.3 | <0.1 | <0.2 | 0.04 | 2 | 2 | <0.15 | 1.25 | 0.01 | <2 | 0.01 | <0.5 | 0.7 | <5 | 0.07 | 11 | 0.2 | <2 | <2 | <5 | 0.67 | 0.1 |  |  | 464 | <0.5 | <0.1 | <0.2 | <0.01 | <0.5 | <0.1 | 2.3 | <10 | <1 | <5 | <0.1 | 42 | 13
19l-RNM-004A | 393643 | 8958466 | 18 | -9.420905 | -75.96874 | GE34A-8 | Quimica - Ingemmet | N° 042-2022-INGEMMET/DL-LQ | Caliza gris claro, textura esparítica, estratos medianos a gruesos, entre de 0.40m a 0.80 de grosor. Existe horizontes dolomíticos de 0.20m de grosor. | ICP-OES | ICP-MS |  |  | <0.5 | 0.07 | <5 |  | 11 | <0.6 | <10 | 35.44 | <1 | 1.4 |  | <1 | 4 | 0.18 | <2 | 0.1 | 0.1 | <0.1 | 0.08 | <0.3 | 0.1 | <0.2 | <0.1 | <0.2 | 0.04 | <2 | 2 | <0.15 | 0.97 | <0.01 | <2 | <0.01 | <0.5 | 0.7 | <5 | 0.07 | <5 | 0.2 | <2 | <2 | <5 | 2.88 | 0.2 |  |  | 388 | <0.5 | <0.1 | <0.2 | <0.01 | <0.5 | <0.1 | 1.2 | <10 | <1 | <5 | 0.1 | 26 | <5
19l-RNM-005A | 395529 | 8950952 | 18 | -9.488906 | -75.95175 | GE34A-8 | Quimica - Ingemmet | N° 042-2022-INGEMMET/DL-LQ | Caliza gris claro con ligero tono beige, aparentemente dolomítico, textura micrítica, muy compacto, aflora formandoo escarpas pronunciadas. | ICP-OES | ICP-MS |  |  | <0.5 | 0.04 | <5 |  | <5 | <0.6 | <10 | 36.27 | <1 | 0.8 |  | <1 | 4 | 0.14 | <2 | 0.1 | <0.1 | <0.1 | 0.09 | <0.3 | 0.1 | <0.2 | <0.1 | <0.2 | 0.04 | <2 | 2 | <0.15 | 1.72 | <0.01 | <2 | 0.01 | <0.5 | 0.5 | <5 | 0.19 | <5 | 0.1 | <2 | <2 | <5 | 0.6 | 0.1 |  |  | 368 | <0.5 | <0.1 | <0.2 | <0.01 | <0.5 | <0.1 | 2.4 | <10 | <1 | <5 | <0.1 | 25 | <5
20l-RNM-006A | 416484 | 8915940 | 18 | -9.80602 | -75.76157 | GE34A-8 | Quimica - Ingemmet | N° 042-2022-INGEMMET/DL-LQ | Dolomía beige con tono rojizo en algunas zonas, textura esparítica, se observa cristales tabulares de dolomita y calcita <1mm. | ICP-OES | ICP-MS |  |  | <0.5 | 0.1 | <5 |  | 11 | <0.6 | <10 | 23.78 | <1 | 2 |  | <1 | 5 | 0.32 | <2 | 0.1 | <0.1 | <0.1 | 0.36 | <0.3 | 0.1 | 0.4 | <0.1 | <0.2 | 0.04 | 2 | 6 | <0.15 | 10.78 | 0.07 | <2 | 0.03 | <0.5 | 0.8 | <5 | 0.06 | <5 | 0.2 | <2 | <2 | <5 | 0.56 | 0.2 |  |  | 77 | <0.5 | <0.1 | 0.3 | 0.01 | <0.5 | <0.1 | 1.6 | <10 | <1 | <5 | <0.1 | 2 | 13
20l-RNM-007A | 416212 | 8915859 | 18 | -9.806747 | -75.764052 | GE34A-8 | Quimica - Ingemmet | N° 042-2022-INGEMMET/DL-LQ | Dolomía beige rojizo, bandeado con dolomias gris oscuro, "estructura tipo zebra". Textura esparítica. Pátinas de gohetita | ICP-OES | ICP-MS |  |  | <0.5 | <0.01 | <5 |  | <5 | <0.6 | <10 | 22.17 | <1 | 0.7 |  | <1 | 3 | 0.16 | <2 | 0.1 | <0.1 | <0.1 | 0.22 | <0.3 | <0.1 | <0.2 | <0.1 | <0.2 | <0.01 | <2 | <2 | <0.15 | 12.56 | 0.05 | <2 | 0.03 | <0.5 | 0.3 | <5 | <0.01 | 5 | 0.2 | <2 | <2 | <5 | 0.04 | 0.1 |  |  | 52 | <0.5 | <0.1 | <0.2 | <0.01 | <0.5 | <0.1 | 0.8 | <10 | <1 | <5 | <0.1 | <1 | <5
20l-RNM-008A | 416164 | 8913866 | 18 | -9.82477 | -75.764531 | GE34A-8 | Quimica - Ingemmet | N° 042-2022-INGEMMET/DL-LQ | Dolomía, blanco a gris claro, estructura bandeada tipo "Zebra", textura esparítica con cristales <1mm, zona fuertemente cizallada. | ICP-OES | ICP-MS |  |  | <0.5 | <0.01 | <5 |  | <5 | <0.6 | <10 | 22.11 | <1 | 0.9 |  | <1 | 3 | 0.09 | <2 | 0.1 | <0.1 | <0.1 | 0.06 | <0.3 | 0.1 | <0.2 | <0.1 | <0.2 | 0.01 | <2 | <2 | <0.15 | 12.75 | 0.02 | <2 | 0.02 | <0.5 | 0.5 | <5 | 0.03 | <5 | 0.1 | <2 | <2 | <5 | 0.15 | 0.1 |  |  | 47 | <0.5 | <0.1 | <0.2 | <0.01 | <0.5 | <0.1 | 1.2 | <10 | <1 | <5 | <0.1 | <1 | <5
20l-SNM-009A | 402785 | 8910273 | 18 | -9.856966 | -75.886616 | GE34A-8 | Quimica - Ingemmet | N° 042-2022-INGEMMET/DL-LQ | Roca intrusiva fuertemente meteorizada "alteración supérgena", color marón claro, aun existen relictos de plagioclasas de color blanco. | ICP-OES | ICP-MS |  |  | <0.5 | 13.34 | 23 |  | 390 | 1 | <10 | 0.12 | <1 | 56.5 |  | 34 | 139 | 3.38 | 28 | 3.7 | 2.6 | 1.1 | 7.11 | 24.8 | 3.8 | 8.3 | 0.8 | <0.2 | 1.29 | 26 | 56 | 0.43 | 1.01 | 0.07 | <2 | 0.13 | 12.6 | 20.4 | 52 | 0.08 | 5 | 5.3 | 134 | <2 | 53 | 20.54 | 4 |  |  | 33 | 0.8 | 0.6 | 7.4 | 1.1 | 1 | 0.4 | 2.1 | 210 | <1 | 20 | 2.7 | 84 | 331
20k-RNM-010A | 379630 | 8916653 | 18 | -9.798651 | -76.097579 | GE34A-8 | Quimica - Ingemmet | N° 042-2022-INGEMMET/DL-LQ | Pegmatita con cristales sobrecrecido de moscovita de hata 30mm, cuarzo 40mm y minerales oscuros (anfíboles) de hasta 40mm, feldespato potásico de hasta 20mm de tamaño. El color de la roca es gris claro con tono rosaceo, el cuerpo tiene un grosor de 10m y una longitud de 100m, corta al complejo metamórfico | ICP-OES | ICP-MS |  |  | <0.5 | 11.5 | <5 |  | 108 | 2.3 | <10 | 0.47 | <1 | 42.9 |  | 8 | 21 | 7.55 | 40 | 4.3 | 1.8 | 0.8 | 3.36 | 33.8 | 4.6 | 1.5 | 0.7 | 0.2 | 3.32 | 9 | 42 | 0.33 | 0.67 | 1.41 | <2 | 1.93 | 53.8 | 20.9 | 13 | 0.08 | 36 | 5.8 | 167 | <2 | 9 | 27 | 5.2 |  |  | 22 | 7.8 | 0.8 | 2.8 | 0.06 | 1 | 0.3 | 4.8 | 17 | 5 | 20 | 2.4 | 83 | 37
20k-RNM-011A | 378240 | 8917209 | 18 | -9.793582 | -76.110235 | GE34A-8 | Quimica - Ingemmet | N° 042-2022-INGEMMET/DL-LQ | Pegmatita fuertemente alterado, como minerales de alteracion existe sericita (untoso y brilloso) con algo de caolin. Existe cuarzo granular <2mm, y relictos de moscovita 10mm, algo de minerales oscuros en colonias de hasta 10 cm de diámetro. Se puede apreciar algunas venilla de manganeso de 1cm de grosor. En el área existen varios pequeños cuerpos de pegmatita. | ICP-OES | ICP-MS |  |  | <0.5 | 15.38 | <5 |  | 187 | 0.8 | <10 | 0.01 | <1 | 16.5 |  | 3 | 6 | 1.54 | 7 | 1.2 | 0.3 | 0.7 | 0.56 | 24.5 | 1.6 | 0.8 | 0.2 | <0.2 | 2.17 | 28 | 7 | <0.15 | 0.15 | <0.01 | <2 | 0.03 | 2.2 | 14.4 | <5 | <0.01 | 41 | 4.1 | 135 | <2 | <5 | 25.28 | 2.4 |  |  | 29 | <0.5 | 0.2 | 0.6 | 0.04 | <0.5 | <0.1 | 0.8 | <10 | <1 | <5 | 0.3 | 25 | 20
21k-RNM-012A | 382108 | 8851248 | 18 | -10.390175 | -76.076951 | GE34A-8 | Quimica - Ingemmet | N° 042-2022-INGEMMET/DL-LQ | Rioita, rosado claro a rojizo claro, textura porfídica, grano fino <1mm y los mas grnades 4mm, principalmente compuesto por plagioclasas, algo de cuarzo y masa fundamental rojizo (60%). | ICP-OES | ICP-MS |  |  | <0.5 | 7.46 | 7 |  | 1845 | 2.1 | <10 | 1 | <1 | 149.5 |  | 4 | 9 | 4.64 | <2 | 5.6 | 3.3 | 1.8 | 1.7 | 18.1 | 7.4 | 7.8 | 1.1 | <0.2 | 3.32 | 80 | 16 | 0.52 | 0.27 | 0.07 | <2 | 3.15 | 18.6 | 54.4 | <5 | 0.05 | 9 | 16 | 142 | <2 | 7 | 32.47 | 8.8 |  |  | 217 | 1.3 | 1 | 16.3 | 0.25 | 1 | 0.5 | 3.5 | 22 | 1 | 33 | 3.5 | 39 | 304
21k-RNM-013A | 376538 | 8861002 | 18 | -10.301799 | -76.127512 | GE34A-8 | Quimica - Ingemmet | N° 042-2022-INGEMMET/DL-LQ | Esquistos micaceos, gris claro, con abundancia de seritita por alteración, óxidos de hiero fuerte entre las fracturas y/o fisuras, la zona de OxFe tiene una potencia de 15m y una longitud de afloramiento de 80m. Los OxFe se extienden siguiendo los pseudoestratos del complejo marañon. | ICP-OES | ICP-MS |  |  | <0.5 | 9.3 | <5 |  | 646 | 3 | <10 | 0.03 | <1 | 51.8 |  | 15 | 92 | 7.15 | 19 | 6.1 | 3.8 | 0.9 | 5.83 | 23.8 | 4.6 | 6.4 | 1.2 | <0.2 | 3 | 49 | 6 | 0.6 | 0.43 | 0.04 | <2 | 0.07 | 22.2 | 20.1 | 29 | 0.03 | 8 | 5.4 | 203 | <2 | 20 | 29.04 | 4 |  |  | 31 | 1.5 | 0.9 | 18.6 | 0.54 | 1 | 0.6 | 3.4 | 97 | 2 | 38 | 3.9 | 45 | 237
21k-RNM-014A | 376512 | 8861006 | 18 | -10.301762 | -76.127749 | GE34A-8 | Quimica - Ingemmet | N° 042-2022-INGEMMET/DL-LQ | Manganeso,negro a marrón oscuro, se encuentra entre las fracturas, fisuras y planos de estratificación de los esquistos; la mineralización se encuentra relacionada a un horizontre de 20m de grosor, sin embargo en lugares aledaños se encuentra otros cuerpos. | ICP-OES | ICP-MS |  |  | <0.5 | 9.81 | <5 |  | 887 | 3.1 | <10 | 0.06 | <1 | 115.4 |  | 24 | 75 | 5.3 | 26 | 7.8 | 4.4 | 1.9 | 4.92 | 25 | 9.5 | 9.6 | 1.5 | 0.3 | 2.7 | 165 | 14 | 0.66 | 0.79 | 0.16 | <2 | 0.07 | 24.9 | 61.8 | 44 | 0.04 | <5 | 16.9 | 239 | <2 | 21 | 28.68 | 11 |  |  | 32 | 1.7 | 1.4 | 17.5 | 0.56 | 1 | 0.6 | 4.2 | 81 | 2 | 42 | 4.5 | 124 | 362
21k-RNM-015A | 363785 | 8855196 | 18 | -10.353871 | -76.244166 | GE34A-8 | Quimica - Ingemmet | N° 042-2022-INGEMMET/DL-LQ | Caliza, gris claro, textura esparítica (<1mm), estratos gruesos y nódulos de cherts en algunos horizontes. Existe parches y venillas de calcita irregulares y discontínuas, además óxidos de hierro como pátinas en las zonas que marca como anomalía espectral por minerales de feldespato. Muy cercana a la anomalía espectral existe un sill de gabro de color gris oscuro de grano fino, está moderadamente oxidado en la parte supérgena | ICP-OES | ICP-MS |  |  | <0.5 | 0.32 | 9 |  | 14 | <0.6 | <10 | 24.42 | <1 | 4.9 |  | 2 | 19 | 0.2 | 7 | 0.5 | 0.3 | 0.1 | 1.2 | 0.9 | 0.5 | 0.3 | <0.1 | <0.2 | 0.06 | 3 | 28 | <0.15 | 8.14 | 0.07 | <2 | 0.01 | <0.5 | 2.4 | 6 | 0.3 | 38 | 0.6 | <2 | <2 | <5 | 2.57 | 0.5 |  |  | 66 | <0.5 | <0.1 | 0.6 | 0.02 | <0.5 | <0.1 | 3.5 | 16 | <1 | <5 | 0.3 | 102 | 7
21k-RNM-016A | 345991 | 8873983 | 18 | -10.183336 | -76.405911 | GE34A-8 | Quimica - Ingemmet | N° 042-2022-INGEMMET/DL-LQ | Granodiorita, blanco grisaceo, textura fenerítica de grano medio, compuesto por plagioclasas y cuarzo <4mm, ferromagnesianos <2mm. Existe pirita fina diseminada (1%) y además en microvenillas junto con arsenopirita y algo de calcopirita <1mm. Existe pátinas de gohetita y clorita como minerales de alteración. El intrusivo corta a calizas de rumbo N18° a 20°O y buzamiento 45°NE. | ICP-OES | ICP-MS |  |  | <0.5 | 8.23 | 6 |  | 483 | 2.6 | <10 | 4.89 | <1 | 98.5 |  | 12 | 19 | 3.06 | 102 | 4.5 | 1.7 | 1.9 | 3.44 | 23.9 | 7.6 | 5.1 | 0.7 | <0.2 | 2.27 | 66 | 15 | 0.19 | 0.84 | 0.06 | <2 | 2.68 | 19.1 | 45.6 | <5 | 0.14 | 13 | 11.9 | 168 | <2 | 6 | 29.22 | 8.6 |  |  | 594 | 1.4 | 1 | 14.3 | 0.55 | 1 | 0.2 | 4.8 | 41 | 68 | 22 | 1.4 | 56 | 194
21k-RNM-017A | 349991 | 8865948 | 18 | -10.256142 | -76.369715 | GE34A-8 | Quimica - Ingemmet | N° 042-2022-INGEMMET/DL-LQ | Caliza gris claro con ligero tono beige, textura esparítica;estratos gruesos, 0.60 m a bancos de 1.5 m. Existe venillas milimétricas de calcita paralelas a los estratos y algunos cortando a los estratos; asimismo existen parches de calcita en algunas zonas a manera de matriz de brecha | ICP-OES | ICP-MS |  |  | <0.5 | 0.05 | <5 |  | <5 | <0.6 | <10 | 23.12 | <1 | 2.3 |  | <1 | 6 | 0.22 | <2 | 0.2 | 0.2 | <0.1 | 0.23 | 0.5 | 0.2 | <0.2 | <0.1 | <0.2 | 0.07 | <2 | 3 | <0.15 | 9.03 | 0.06 | <2 | <0.01 | <0.5 | 1 | <5 | 0.1 | 32 | 0.3 | <2 | <2 | <5 | 4.66 | 0.2 |  |  | 39 | <0.5 | <0.1 | 0.2 | <0.01 | <0.5 | <0.1 | 1.6 | <10 | <1 | <5 | 0.1 | 109 | <5
21k-RNM-018A | 363638 | 8871784 | 18 | -10.203873 | -76.244921 | GE34A-8 | Quimica - Ingemmet | N° 042-2022-INGEMMET/DL-LQ | Esquistos micáceos de color verde muy claro a gris claro, textura lepidoblástica, untuoso al tacto, compuesto principalmente por moscovita y algo de biotita, además existe granoblastos de cuarzo alargados. | ICP-OES | ICP-MS |  |  | <0.5 | 9.46 | 63 |  | 688 | 4 | <10 | 0.5 | <1 | 123.8 |  | 19 | 86 | 7.46 | 98 | 7.8 | 4.2 | 1.8 | 4.81 | 26 | 8.3 | 6 | 1.4 | <0.2 | 3.41 | 5 | 37 | 0.6 | 1.55 | 0.06 | <2 | 1.11 | 17.9 | 49.6 | 33 | 0.08 | 7 | 14.1 | 274 | <2 | 30 | 28.14 | 9.6 |  |  | 47 | 1.4 | 1.3 | 22.8 | 0.57 | 1 | 0.6 | 3.7 | 97 | 1 | 44 | 4 | 89 | 225
21j-RNM-019A | 328564 | 8889697 | 18 | -10.040542 | -76.564272 | GE34A-8 | Quimica - Ingemmet | N° 042-2022-INGEMMET/DL-LQ | Caliza dolomitizada, color beige claro, textura esparítica <1mm, compuestos por calcita y dolomita, se encuentra en estratos gruesos entre 0.60 a 1.00 m de grosor; existe horizontes con nódulos de chert entre 2 a 10 cm de diámetro. | ICP-OES | ICP-MS |  |  | 0.5 | 0.09 | 13 |  | 10 | <0.6 | <10 | 21.3 | <1 | 1.9 |  | 3 | 11 | 0.1 | <2 | 0.3 | 0.1 | <0.1 | 0.75 | <0.3 | 0.3 | 0.2 | <0.1 | <0.2 | 0.04 | <2 | 3 | <0.15 | 11.87 | 0.05 | <2 | 0.03 | <0.5 | 1.1 | <5 | 0.17 | <5 | 0.2 | <2 | <2 | <5 | 1.24 | 0.3 |  |  | 49 | <0.5 | <0.1 | 0.2 | <0.01 | <0.5 | <0.1 | 3 | <10 | <1 | <5 | 0.2 | 12 | <5
20j-RNM-020A | 335330 | 8894020 | 18 | -10.001741 | -76.50237 | GE34A-8 | Quimica - Ingemmet | N° 042-2022-INGEMMET/DL-LQ | Limolita arcillosa, color rojo, textura clástica, en estratos delgados, compacto, con algunos horizontes de color marrón, la secuencia se encuentra meteorizada. | ICP-OES | ICP-MS |  |  | <0.5 | 5.53 | <5 |  | 132 | 1.1 | <10 | 13.08 | <1 | 59.5 |  | 13 | 44 | 2.83 | 22 | 4.1 | 2.1 | 1.2 | 2.87 | 12.9 | 4.5 | 3.4 | 0.8 | <0.2 | 1.58 | 22 | 29 | 0.31 | 1.54 | 0.05 | 3 | 0.19 | 10.1 | 26.8 | 27 | 0.08 | 10 | 7 | 70 | <2 | 14 | 19.19 | 5.1 |  |  | 181 | 0.7 | 0.7 | 8.4 | 0.32 | 1 | 0.3 | 3.5 | 164 | <1 | 21 | 2.1 | 114 | 121
21j-RNM-021A | 320318 | 8878403 | 18 | -10.142285 | -76.640009 | GE34A-8 | Quimica - Ingemmet | N° 042-2022-INGEMMET/DL-LQ | Arenisca cuarzosa, blanco con zonas de ligero tono amarillo por la presencia de óxidos de hierro (1 a 2% diseminado entre los intersticios), textura clástica de grano fino, sacaroidea y deleznable hasta cierto grosor. Existe venillas de color blanco compuesto por arcilla y granos de cuarzo, los cuales cortan a los estratos, aparentemento son fisuras rellenadas por arcillas y cuarzo. | ICP-OES | ICP-MS |  |  | <0.5 | 1.4 | <5 |  | 31 | <0.6 | <10 | 0.15 | <1 | 18.9 |  | 3 | 8 | 0.18 | <2 | 0.8 | 0.7 | 0.2 | 0.09 | 2.2 | 0.8 | 6.7 | 0.2 | <0.2 | 0.05 | 11 | 7 | <0.15 | 0.04 | <0.01 | <2 | <0.01 | 4.3 | 7 | <5 | 0.02 | <5 | 2 | <2 | <2 | <5 | 44.26 | 1.1 |  |  | 45 | <0.5 | 0.1 | 3.6 | 0.18 | <0.5 | 0.1 | 1.1 | 13 | <1 | 6 | 0.9 | <1 | 278
21j-RNM-022A | 321489 | 8881421 | 18 | -10.115053 | -76.629186 | GE34A-8 | Quimica - Ingemmet | N° 042-2022-INGEMMET/DL-LQ | Esquisto pizarroso, lajable, gris oscuro a negro, brillo nacarado y sedoso al tacto por la abundancia de sericita, textura foliada, compuesto principalmente por moscovita y algo de biotita en capas foliadas milimétricamente, cortados por venilas de cuarzo blanco entre 2.5 a 5.0 cm de grosor, excepcionalmente paralelas a los palnos de foliación. | ICP-OES | ICP-MS |  |  | <0.5 | 11.11 | 33 |  | 661 | 3.5 | <10 | 0.56 | <1 | 127 |  | 31 | 89 | 8.14 | 44 | 8.3 | 4.9 | 1.9 | 5.05 | 25.9 | 8.9 | 5.7 | 1.6 | <0.2 | 2.91 | 38 | 112 | 0.72 | 1.19 | 0.05 | <2 | 0.88 | 17.7 | 52.6 | 39 | 0.08 | 10 | 14 | 212 | <2 | 38 | 26.44 | 10 |  |  | 128 | 1.4 | 1.4 | 19.7 | 0.67 | 1 | 0.7 | 4.3 | 154 | 2 | 47 | 4.7 | 113 | 190
21j-RNM-023A | 324367 | 8855052 | 18 | -10.353581 | -76.604124 | GE34A-8 | Quimica - Ingemmet | N° 042-2022-INGEMMET/DL-LQ | Caliza gris claro con ligero tono beige, textura esparítica con abundancia de oolitos y microfósiles, dispuestos en estratos gruesos entre 0.80 m a 1.00 m. Existe horizonte dolomítico de color beige con 1m de potencia en una secuencia de 50 m. Venillas de calcita <2mm muy esporádicos cortantes a los estratos. | ICP-OES | ICP-MS |  |  | <0.5 | 0.38 | 9 |  | 22 | <0.6 | <10 | 37.3 | <1 | 6.5 |  | 2 | 6 | 1.02 | <2 | 0.5 | 0.3 | 0.1 | 0.27 | 0.8 | 0.5 | 0.5 | <0.1 | <0.2 | 0.25 | 3 | 4 | <0.15 | 0.39 | 0.01 | <2 | 0.01 | 0.7 | 2.7 | <5 | 0.01 | <5 | 0.7 | <2 | <2 | <5 | 1.34 | 0.5 |  |  | 197 | <0.5 | <0.1 | 0.7 | 0.03 | <0.5 | <0.1 | 2.1 | 13 | <1 | <5 | 0.2 | <1 | 15
21j-RNM-024A | 322486 | 8864999 | 18 | -10.263566 | -76.620839 | GE34A-8 | Quimica - Ingemmet | N° 042-2022-INGEMMET/DL-LQ | Caliza beige claro, textura esparítica fina, algo sacaroidea en zonas meteorizadas, se encuentran dispuestas en estratos medianos a gruesos (0.60 a 1.00m), efervece fuertement al HCl. Existe pátinas de gohetita sobre toda la secuencia lo que probablemente da una reflectancia de anomalía por feldespato. | ICP-OES | ICP-MS |  |  | <0.5 | 0.19 | <5 |  | 11 | <0.6 | <10 | 26.72 | <1 | 2.7 |  | 1 | 4 | 0.16 | <2 | 0.2 | 0.1 | <0.1 | 0.19 | 0.4 | 0.2 | 0.4 | <0.1 | 0.3 | 0.12 | 2 | 8 | <0.15 | 8.26 | <0.01 | <2 | 0.01 | <0.5 | 1.2 | <5 | <0.01 | <5 | 0.3 | <2 | <2 | <5 | 1.15 | 0.2 |  |  | 149 | <0.5 | <0.1 | 0.4 | 0.02 | <0.5 | <0.1 | 1.3 | <10 | <1 | <5 | 0.1 | 12 | 8
21j-RNM-025A | 306083 | 8873142 | 18 | -10.189171 | -76.770156 | GE34A-8 | Quimica - Ingemmet | N° 042-2022-INGEMMET/DL-LQ | Caliza gris calro, textura micrítica, muy compacta, dispuesta en estratos gruesos hasta 1m. Existe venillas de calcita de 4mm (1%) de formas irregulares y discontínuas cortando estratos. | ICP-OES | ICP-MS |  |  | <0.5 | 0.62 | <5 |  | 52 | <0.6 | <10 | 35.44 | <1 | 6.8 |  | 2 | 7 | 1.67 | <2 | 0.5 | 0.3 | 0.1 | 0.24 | 1.2 | 0.5 | 0.9 | <0.1 | 0.2 | 0.38 | 4 | 5 | <0.15 | 0.47 | <0.01 | <2 | 0.02 | 1.1 | 2.8 | <5 | 0.02 | <5 | 0.8 | 18 | <2 | <5 | 3.1 | 0.5 |  |  | 271 | <0.5 | <0.1 | 1.3 | 0.04 | <0.5 | <0.1 | 1.6 | <10 | <1 | <5 | 0.3 | <1 | 29
20j-RNM-026A | 310326 | 8901096 | 18 | -9.936663 | -76.73009 | GE34A-8 | Quimica - Ingemmet | N° 042-2022-INGEMMET/DL-LQ | Arenisca compuesta por granos de cuarzo, blanco, textura clástica de grano medio, con horizontes de microconglomerados compuestos por clastos redondeados de cuarzo de hasta 5 mm de diámetro. Entre los espacios de los granos de cuarzo existe arcilla blanca y óxidos de hierro moderado asociado a delgados estratos (5mm a 10mm). Estratificación centimétrica 0.5 a 2.0 cm de grosor. Existe vetas de cuarzo con gohetita < 5cm, las que cortan a los estratos, asimismo en zonas aledañas existe vetas de cuarzo con gohetita, sinuosas y irregulares, concétricas en algunos lugares con grosores de hasta 2.5cm. | ICP-OES | ICP-MS |  |  | <0.5 | 2.6 | <5 |  | 65 | <0.6 | <10 | 0.14 | <1 | 24.9 |  | 4 | 20 | 0.24 | 2 | 1.1 | 0.8 | 0.3 | 0.36 | 3.7 | 1.3 | 7.5 | 0.2 | <0.2 | 0.04 | 12 | 9 | 0.17 | 0.04 | <0.01 | <2 | <0.01 | 5.4 | 12.1 | <5 | <0.01 | 10 | 3.2 | <2 | <2 | <5 | 42.89 | 1.9 |  |  | 63 | <0.5 | 0.2 | 6 | 0.24 | <0.5 | 0.1 | 1.3 | 11 | <1 | 6 | 1.1 | 7 | 298
20j-RNM-027A | 304476 | 8900093 | 18 | -9.94545 | -76.783482 | GE34A-8 | Quimica - Ingemmet | N° 042-2022-INGEMMET/DL-LQ | Caliza beige, textura esparítica fina, dispuestos en estratos gruesos con algunos horizontes brechados con clatos angulosos de hasta 6 cm de diámetro. Existe pátinas de oxidos de hierro sobre las calizas, lo que probablemente está generando espectro de feldespatos. | ICP-OES | ICP-MS |  |  | <0.5 | 0.26 | 5 |  | 15 | <0.6 | <10 | 22.62 | <1 | 4.1 |  | 2 | 6 | 0.19 | <2 | 0.3 | 0.2 | <0.1 | 0.44 | 0.7 | 0.3 | 0.4 | <0.1 | <0.2 | 0.17 | 3 | 3 | <0.15 | 11.01 | 0.01 | <2 | 0.02 | <0.5 | 1.9 | <5 | 0.02 | <5 | 0.5 | <2 | <2 | <5 | 1.26 | 0.4 |  |  | 61 | <0.5 | <0.1 | 0.5 | 0.03 | <0.5 | <0.1 | 1.3 | <10 | <1 | <5 | 0.2 | <1 | 13
20j-RNM.028A | 310155 | 8934655 | 18 | -9.633263 | -76.730079 | GE34A-8 | Quimica - Ingemmet | N° 042-2022-INGEMMET/DL-LQ | Esquistos micáceos, gris claro, brillo nacarado, textura foliada, compuesto principalmente por micas de moscovita y algo de biotita. Existen venillas de cuarzo de formas irregulares y cortantes a los planos de foliación, los grosores de las vetas varían entre 0.5 cm a 2.0 cm de grosor. | ICP-OES | ICP-MS |  |  | 0.5 | 10.09 | <5 |  | 344 | 4 | <10 | 0.35 | <1 | 132.4 |  | 22 | 84 | 8.28 | 3 | 9.8 | 6.4 | 1.5 | 4.96 | 27.9 | 8.8 | 7.7 | 2.1 | <0.2 | 3.73 | 14 | 44 | 0.86 | 1.54 | 0.12 | <2 | 1.71 | 23.9 | 43.4 | 42 | 0.07 | 6 | 11.9 | 84 | <2 | 19 | 26.93 | 8.9 |  |  | 52 | 1.8 | 1.5 | 28.1 | 0.51 | 1 | 0.9 | 4.1 | 96 | <1 | 60 | 5.9 | 97 | 256
20j-SNM-029A | 303469 | 8941721 | 18 | -9.569074 | -76.790653 | GE34A-8 | Quimica - Ingemmet | N° 042-2022-INGEMMET/DL-LQ | Arenisca de color rojo claro, textura clástica de grano fino, compuesto por cuarzo y líticos, en estratos delgados, con horizontes de conglomerados compuesto por clastos de cuarzo blanco y líticos de hasta 8 cm de diámetro. En el área exinten varios relictos de areniscas que correpsonden a la Fm. Casapalca, sin embargo no se encuentra mapeado como tal en el mapa geologico 1:100,000. Las anomalías de feldespato estan relacionadas a la Formación Casapalca. | ICP-OES | ICP-MS |  |  | 0.8 | 8.45 | 23 |  | 245 | 1.2 | <10 | 0.03 | <1 | 88.5 |  | 16 | 87 | 7.43 | 23 | 5.5 | 3.7 | 1.1 | 4.15 | 20.6 | 5.4 | 14.7 | 1.2 | <0.2 | 0.71 | 62 | 48 | 0.63 | 0.19 | 0.02 | 3 | 0.04 | 21.2 | 31.6 | 29 | 0.1 | 39 | 9 | 80 | <2 | 18 | 30.27 | 5.9 |  |  | 231 | 1.5 | 0.9 | 17.3 | 0.7 | 1 | 0.5 | 4.4 | 133 | 2 | 35 | 4 | 79 | 545
20j-RNM-030A | 295434 | 8947701 | 18 | -9.514629 | -76.863542 | GE34A-8 | Quimica - Ingemmet | N° 042-2022-INGEMMET/DL-LQ | Roca intrusiva de tipo dacita, de color blanco, fuertemente alterada, argilizada y sericitizada, con algunos relictos de biotita en proceso de oxidación. | ICP-OES | ICP-MS |  |  | 1.2 | 7.78 | <5 |  | 1051 | 1.5 | <10 | 0.59 | <1 | 57.1 |  | 2 | 4 | 1.75 | <2 | 1.7 | 0.9 | 0.9 | 0.43 | 16 | 2.7 | 2.8 | 0.3 | <0.2 | 2.33 | 53 | 38 | 0.16 | 0.13 | 0.02 | <2 | 1.44 | 14.8 | 22.3 | <5 | 0.02 | 12 | 6.8 | 97 | <2 | <5 | 33.91 | 3.4 |  |  | 262 | 1.1 | 0.4 | 11.8 | 0.06 | 1 | 0.1 | 3.3 | <10 | <1 | 10 | 1 | 23 | 93
20j-RNM-031A | 296433 | 8938325 | 18 | -9.599437 | -76.854904 | GE34A-8 | Quimica - Ingemmet | N° 042-2022-INGEMMET/DL-LQ | Esquisto micáceo de color gris claro, brillo nacarado, textura foliada, compuesto por moscovita y algo de biotita dispuestas en delgadas capas muy plegadas. Vetas de cuarzo blanco cortan las capas foliadas, asimismo existen óxidos de hierro entre los planos de foliación. | ICP-OES | ICP-MS |  |  | <0.5 | 7.75 | 21 |  | 702 | 2.9 | <10 | 0.05 | <1 | 73.8 |  | 12 | 69 | 6.31 | 10 | 5.2 | 3.3 | 1 | 2.23 | 23.5 | 4.9 | 10 | 1 | 0.3 | 2.41 | 55 | 51 | 0.48 | 0.3 | 0.01 | <2 | 0.66 | 12.1 | 24.8 | 22 | 0.05 | 32 | 6.9 | 182 | <2 | 19 | 34.02 | 4.9 |  |  | 88 | 1 | 0.8 | 16 | 0.36 | 1 | 0.5 | 3.1 | 92 | 1 | 31 | 3.2 | 69 | 397
20j-RNM-032A | 287553 | 8926796 | 18 | -9.703211 | -76.936383 | GE34A-8 | Quimica - Ingemmet | N° 042-2022-INGEMMET/DL-LQ | Caliza gris claro con ligero tono beige, textura esparítica <1mm, en estratos gruesos y hasta bancos, con algunos horizontes micríticos (3m), compacto. Existe algunas venillas de calcita de 1 a 3 mm de grosor y además en parches de hasta 2 cm de diámetro. En la zona de anomalía de feldespato existen pátinas de de óxidos de hierro, que desde lejos da la apariencia de ser ferruginosa, distinguiendose un color amarillo claro, y por debajo se encuentra caliza fresca. | ICP-OES | ICP-MS |  |  | 0.6 | 1 | <5 |  | 21 | <0.6 | <10 | 33.9 | <1 | 10.5 |  | 2 | 10 | 0.65 | <2 | 0.7 | 0.4 | 0.1 | 0.43 | 2 | 0.7 | 1.5 | 0.1 | <0.2 | 0.34 | 5 | 11 | <0.15 | 0.44 | <0.01 | <2 | 0.07 | 2.2 | 4.1 | 5 | 0.03 | <5 | 1.1 | 19 | <2 | <5 | 3.62 | 0.8 |  |  | 242 | <0.5 | 0.1 | 2.3 | 0.06 | <0.5 | <0.1 | 1.4 | 12 | <1 | 6 | 0.4 | <1 | 45
20j-RNM-033A | 299005 | 8917729 | 18 | -9.785751 | -76.832487 | GE34A-8 | Quimica - Ingemmet | N° 042-2022-INGEMMET/DL-LQ | Caliza gris claro con ligero tono beige, textura esparítica, dispuesta en estratos delgados a gruesos (0.20 a 0.80m). Sin embargo existe algunos estratos con ligera pátina de óxidos de hierro. Al fracturar la caliza en algunas zonas se muestra una apariencia brechoide con clasos de caliza gris en una matriz de caliza ferruginosa. Existe venillas de calcita entre 1 a 5 mm de grosor. En zonas aledañas existe goosan de oxidos de hierro a modos de veta de hierro, emplazado en el suelo residual. | ICP-OES | ICP-MS |  |  | 0.7 | 0.59 | <5 |  | 44 | <0.6 | <10 | 35.83 | <1 | 8.1 |  | 2 | 6 | 0.4 | <2 | 0.5 | 0.3 | 0.1 | 0.3 | 1 | 0.6 | 1 | 0.1 | <0.2 | 0.4 | 4 | 5 | <0.15 | 0.43 | <0.01 | <2 | 0.01 | 1.1 | 3.3 | <5 | 0.02 | 9 | 0.9 | 12 | <2 | <5 | 2.93 | 0.6 |  |  | 157 | <0.5 | <0.1 | 1.2 | 0.04 | <0.5 | <0.1 | 2.1 | 19 | <1 | <5 | 0.3 | 12 | 32
20j-RNM-034A | 297728 | 8906740 | 18 | -9.885028 | -76.844676 | GE34A-8 | Quimica - Ingemmet | N° 042-2022-INGEMMET/DL-LQ | Caliza gris claro con ligero tono beige, textura esparítica(<1mm), compuesto por calcita. Existe óxidos de hierro débil en los intersticios de los cristales y es notorio como pátinas en algunos horizontes. Venillas de calcita discontínuas e irregularres cortando a estratos. | ICP-OES | ICP-MS |  |  | 0.8 | 0.7 | <5 |  | 19 | <0.6 | <10 | 36.16 | <1 | 11.4 |  | 2 | 12 | 0.47 | <2 | 0.7 | 0.4 | 0.2 | 0.34 | 1.8 | 0.8 | 0.6 | 0.1 | <0.2 | 0.36 | 7 | 5 | <0.15 | 0.27 | 0.01 | <2 | 0.01 | 1.3 | 4.5 | <5 | 0.13 | <5 | 1.3 | 9 | <2 | <5 | 2.28 | 0.8 |  |  | 135 | <0.5 | 0.1 | 1.9 | 0.05 | <0.5 | <0.1 | 2.9 | 10 | <1 | <5 | 0.4 | <1 | 16
20j-RNM-035A | 299508 | 8901539 | 18 | -9.932134 | -76.828709 | GE34A-8 | Quimica - Ingemmet | N° 042-2022-INGEMMET/DL-LQ | Caliza gris claro, textura micrítica en estratos medianos a gruesos. Existe venillas de calcita irregulares y discontínuas entre 2m a 4mm cortando estratos. Es notoriamente visible una pátina de óxidos de hierro sobre las calizas, lo que probablemente esté generando espesctros de feldespatos. | ICP-OES | ICP-MS |  |  | <0.5 | 0.12 | <5 |  | 23 | <0.6 | <10 | 37.36 | <1 | 2.1 |  | <1 | 5 | 0.15 | <2 | 0.2 | 0.1 | <0.1 | 0.19 | <0.3 | 0.2 | <0.2 | <0.1 | <0.2 | 0.07 | 2 | <2 | <0.15 | 0.5 | 0.01 | <2 | <0.01 | <0.5 | 1 | <5 | 0.03 | <5 | 0.3 | <2 | <2 | <5 | 1.49 | 0.2 |  |  | 178 | <0.5 | <0.1 | <0.2 | 0.01 | <0.5 | <0.1 | 2.2 | <10 | <1 | <5 | <0.1 | <1 | 10