## Elementos
[21 empty] | DL-ME-007 | DL-ME-017 /DL-ME-003 | DL-ME-017 /DL-ME-003 | DL-ME-017 /DL-ME-003 | DL-ME-017 /DL-ME-003 | DL-ME-017 /DL-ME-003 | DL-ME-017 /DL-ME-003 | DL-ME-017 /DL-ME-003 | DL-ME-017 /DL-ME-003 | DL-ME-004 | DL-ME-017 /DL-ME-003 | DL-ME-017 /DL-ME-003 | DL-ME-017 /DL-ME-003 | DL-ME-017 /DL-ME-003 | DL-ME-004 | DL-ME-017 /DL-ME-003 | DL-ME-017 /DL-ME-003 | DL-ME-017 /DL-ME-003 | DL-ME-017 /DL-ME-003 | DL-ME-010 | DL-ME-017 /DL-ME-003 | DL-ME-017 /DL-ME-003 | DL-ME-004 | DL-ME-004 | DL-ME-017 /DL-ME-003 | DL-ME-017 /DL-ME-003 | DL-ME-017 /DL-ME-003 | DL-ME-017 /DL-ME-003 | DL-ME-017 /DL-ME-003 | DL-ME-017 /DL-ME-003 | DL-ME-017 /DL-ME-003 | DL-ME-017 /DL-ME-003 | DL-ME-004 | DL-ME-017 /DL-ME-003 | DL-ME-016 | DL-ME-016 | DL-ME-016 | DL-ME-016 | DL-ME-016 | DL-ME-016 | DL-ME-016 | DL-ME-016 | DL-ME-016 | DL-ME-016 | DL-ME-016 | DL-ME-016 | DL-ME-016 | DL-ME-016 | DL-ME-016 | DL-ME-016 | DL-ME-016 | DL-ME-016 | DL-ME-016 | DL-ME-016 | DL-ME-016 | DL-ME-016 | DL-ME-016 | DL-ME-016
[15 empty] | Método de Análisis | [5 empty] | Au | Al | Sb | As | Ba | Bi | Cd | Ca | Co | Cu | Cr | Sc | Sr | P | Fe | La | Li | Mg | Mn | Hg | Mo | Ni | Ag | Pb | K | Si | Na | Rb | Ti | V | W | Y | Zn | Zr | Be | Ce | Cs | Dy | Er | Eu | Ga | Gd | Hf | Ho | In | Yb | Lu | Nb | Nd | Pr | Sm | Ta | Tb | Th | Tl | Tm | U | W
N | Código | Nombre | Este | Norte | Zona | Inclinación | De_m. | A_m. | Ancho_m. | Observaciones | Geología | Cod_Proyecto | Laboratorio | N° Reporte/Informe | DL-ME-007 | DL-ME-017 | DL-ME-003 | DL-ME-016 | DL-ME-010 | DL-ME-004 | ppm | % | ppm | ppm | ppm | ppm | ppm | % | ppm | ppm | ppm | ppm | ppm | % | % | ppm | ppm | % | % | ppb | ppm | ppm | ppm | ppm | % | % | % | ppm | % | ppm | ppm | ppm | ppm | ppm | ppm | ppm | ppm | ppm | ppm | ppm | ppm | ppm | ppm | ppm | ppm | ppm | ppm | ppm | ppm | ppm | ppm | ppm | ppm | ppm | ppm | ppm | ppm | ppm
1 | LC-I-001 | Trinchera LC-I | 214928 | 9138883 | 18 | -90 | 8.11 | 8.61 | 0.5 |  | - | GE36D-6 | INGEMMET | N°022-2020-INGEMMET/DL-LQ | 1 | 1 | 1 | 1 | 1 | 1 | 2.88534451 | 5.8 | 265 | 18658 | 194 | <10 | 17 | 2.19 | 30 | 273 | 78 | 21 | 56 | 0.07 | 11.36 | 19 | 12 | 1.04 | 0.22 | 983.0716 | <2 | 33 | 75.2 | 3901 | 2.19 | 24.73 | 0.2 | 82 | 0.58 | 189 | 25.39405 | 22 | 1753 | 153 | 1.2 | 38.1 | 2.44 | 4.4 | 2.5 | 1 | 15.6 | 4.3 | 3.2 | 0.8 | <0.2 | 2.2 | 0.34 | 6.8 | 19.2 | 4.6 | 4.3 | <0.5 | 0.7 | 4.9 | <0.5 | 0.4 | 1.9 | 25
2 | LC-I-002 | Trinchera LC-I | 214928 | 9138883 | 18 | -90 | 7.88 | 8.11 | 0.23 |  | - | GE36D-6 | INGEMMET | N°022-2020-INGEMMET/DL-LQ | 1 | [5 empty] | 2.08292937
3 | LC-I-003 | Trinchera LC-I | 214928 | 9138883 | 18 | -90 | 7.8 | 7.88 | 0.08 |  | - | GE36D-6 | INGEMMET | N°022-2020-INGEMMET/DL-LQ | 1 | 1 | 1 | 1 | 1 | 1 | 2.54993987 | 5.04 | 41 | 9855 | 313 | <10 | 15 | 3.44 | 31 | 209 | 197 | 19 | 107 | 0.06 | 7.73 | 16 | 14 | 1.77 | 0.18 | 11754.47 | 2 | 69 | 12.4 | 4520 | 1.63 | 28.37 | 0.66 | 59 | 0.46 | 170 | 57.14936 | 16 | 1830 | 119 | 1.2 | 33.7 | 1.3 | 3.3 | 1.9 | 0.8 | 12.3 | 3.7 | 2.6 | 0.7 | <0.2 | 1.7 | 0.26 | 6.5 | 17.5 | 4.4 | 4 | <0.5 | 0.6 | 6.7 | <0.5 | 0.3 | 2.2 | 57
4 | LC-I-004 | Trinchera LC-I | 214928 | 9138883 | 18 | -90 | 7.7 | 7.8 | 0.1 |  | - | GE36D-6 | INGEMMET | N°022-2020-INGEMMET/DL-LQ | 1 | [5 empty] | 2.92324328
5 | LC-I-005 | Trinchera LC-I | 214928 | 9138883 | 18 | -90 | 7.05 | 7.7 | 0.65 |  | - | GE36D-6 | INGEMMET | N°022-2020-INGEMMET/DL-LQ | 1 | 1 | 1 | 1 | 1 | 1 | 1.89876199 | 4.97 | 174 | 18940 | 152 | <10 | 33 | 2.15 | 32 | 291 | 103 | 16 | 42 | 0.08 | 11.49 | 21 | 15 | 1.02 | 0.22 | 941.7095 | 3 | 28 | 42 | 16374 | 1.84 | 26.6 | 0.13 | 71 | 0.42 | 141 | 75.31795 | 20 | 2178 | 183 | 1.2 | 42.4 | 1.34 | 4.2 | 2.4 | 1.1 | 12.7 | 4.4 | 3.3 | 0.8 | <0.2 | 2.1 | 0.33 | 5.7 | 21.2 | 5.2 | 4.4 | <0.5 | 0.7 | 4.6 | <0.5 | 0.3 | 3.2 | 75
6 | LC-I-006 | Trinchera LC-I | 214921 | 9138882 | 18 | -90 | 6.65 | 7.05 | 0.4 |  | - | GE36D-6 | INGEMMET | N°022-2020-INGEMMET/DL-LQ | 1 | [5 empty] | 0.729524851
7 | LC-I-007 | Trinchera LC-I | 214928 | 9138883 | 18 | -90 | 6.65 | 7.05 | 0.4 |  | - | GE36D-6 | INGEMMET | N°022-2020-INGEMMET/DL-LQ | 1 | [5 empty] | 1.95239663
8 | LC-I-008 | Trinchera LC-I | 214928 | 9138883 | 18 | -90 | 6.15 | 6.65 | 0.5 |  | - | GE36D-6 | INGEMMET | N°022-2020-INGEMMET/DL-LQ | 1 | 1 | 1 | 1 | 1 | 1 | 1.72217143 | 4.72 | 206 | 19089 | 152 | <10 | 40 | 1.25 | 26 | 390 | 87 | 16 | 32 | 0.08 | 12.55 | 20 | 15 | 0.92 | 0.27 | 1652.114 | 4 | 22 | 28.4 | 14119 | 1.72 | 26.84 | 0.12 | 66 | 0.43 | 188 | 63.53497 | 24 | 2431 | 133 | 1.2 | 37.2 | 1.11 | 5 | 2.6 | 1.2 | 12.3 | 5.1 | 2.5 | 1 | <0.2 | 2.4 | 0.35 | 5.4 | 21.2 | 5.3 | 4.7 | <0.5 | 0.8 | 4 | <0.5 | 0.4 | 2.9 | 64
9 | LC-I-009 | Trinchera LC-I | 214928 | 9138883 | 18 | -90 | 5.7 | 6.15 | 0.45 |  | - | GE36D-6 | INGEMMET | N°022-2020-INGEMMET/DL-LQ | 1 | [5 empty] | 1.64512026
10 | LC-I-011 | Trinchera LC-I | 214928 | 9138883 | 18 | -90 | 5.15 | 5.7 | 0.55 |  | - | GE36D-6 | INGEMMET | N°022-2020-INGEMMET/DL-LQ | 1 | 1 | 1 | 1 | 1 | 1 | 2.68420053 | 3.58 | 61 | 12514 | 183 | <10 | 21 | 1.32 | 25 | 215 | 120 | 10 | 42 | 0.05 | 10.94 | 8 | 9 | 0.83 | 0.1 | 2806.25 | 3 | 44 | 15.6 | 5909 | 1.47 | 28.98 | 0.3 | 62 | 0.27 | 103 | 19.17179 | 6 | 2037 | 63 | 0.8 | 18.2 | 1.27 | 1.6 | 0.9 | 0.4 | 8.1 | 1.9 | 1.4 | 0.3 | 0.2 | 0.8 | <0.15 | 3.5 | 10.3 | 2.4 | 2.3 | <0.5 | 0.3 | 5.7 | <0.5 | 0.1 | 2 | 19
11 | LC-I-012 | Trinchera LC-I | 214928 | 9138883 | 18 | -90 | 4.75 | 5.15 | 0.4 |  | - | GE36D-6 | INGEMMET | N°022-2020-INGEMMET/DL-LQ | 1 | [5 empty] | 1.75655842
12 | LC-I-013 | Trinchera LC-I | 214928 | 9138883 | 18 | -90 | 4.7 | 4.75 | 0.05 |  | - | GE36D-6 | INGEMMET | N°022-2020-INGEMMET/DL-LQ | 1 | 1 | 1 | 1 | 1 | 1 | 1.71423507 | 5.33 | 34 | 11294 | 312 | <10 | 20 | 1.92 | 27 | 165 | 192 | 17 | 71 | 0.1 | 8.78 | 13 | 13 | 1.45 | 0.11 | 1938.211 | <2 | 59 | 9.7 | 6634 | 2.19 | 28.03 | 0.42 | 92 | 0.42 | 166 | 24.51509 | 9 | 2234 | 95 | 1.2 | 28.8 | 2.09 | 2.3 | 1.3 | 0.7 | 11.8 | 2.9 | 2 | 0.5 | <0.2 | 1.1 | 0.18 | 5.8 | 16.2 | 3.7 | 3.6 | <0.5 | 0.4 | 8.3 | <0.5 | 0.2 | 2.6 | 25
13 | LC-I-014 | Trinchera LC-I | 214928 | 9138883 | 18 | -90 | 3.85 | 4.7 | 0.85 |  | - | GE36D-6 | INGEMMET | N°022-2020-INGEMMET/DL-LQ | 1 | [5 empty] | 1.42813981
14 | LC-I-015 | Trinchera LC-I | 214928 | 9138883 | 18 | -90 | 3.05 | 3.85 | 0.8 |  | - | GE36D-6 | INGEMMET | N°022-2020-INGEMMET/DL-LQ | 1 | 1 | 1 | 1 | 1 | 1 | 1.33885503 | 4.32 | 27 | 10848 | 228 | <10 | 12 | 2.82 | 25 | 121 | 148 | 14 | 65 | 0.05 | 7.85 | 11 | 12 | 1.5 | 0.19 | 800.6083 | <2 | 49 | 5.1 | 4020 | 1.64 | 29.67 | 0.33 | 65 | 0.38 | 144 | 35.78584 | 12 | 1360 | 98 | 1 | 26.9 | 1.28 | 2.7 | 1.5 | 0.7 | 10.4 | 2.9 | 2 | 0.5 | <0.2 | 1.4 | 0.2 | 5.2 | 14.2 | 3.5 | 3.2 | <0.5 | 0.4 | 5.9 | <0.5 | 0.2 | 1.9 | 36
15 | LC-I-016 | Trinchera LC-I | 214928 | 9138883 | 18 | -90 | 2.55 | 3.05 | 0.5 |  | - | GE36D-6 | INGEMMET | N°022-2020-INGEMMET/DL-LQ | 1 | [5 empty] | 1.10325027
16 | LC-I-017 | Trinchera LC-I | 214928 | 9138883 | 18 | -90 | 2.35 | 2.55 | 0.2 |  | - | GE36D-6 | INGEMMET | N°022-2020-INGEMMET/DL-LQ | 1 | 1 | 1 | 1 | 1 | 1 | 1.41196835 | 3.81 | 13 | 10732 | 226 | <10 | 8 | 1.74 | 23 | 104 | 103 | 12 | 43 | 0.06 | 7.86 | 10 | 9 | 1.19 | 0.18 | 515.1607 | <2 | 43 | 2.5 | 2062 | 1.5 | 30.79 | 0.29 | 56 | 0.34 | 127 | 38.32019 | 10 | 933 | 82 | 1 | 24.3 | 1.09 | 2.3 | 1.2 | 0.5 | 9.1 | 2.5 | 1.7 | 0.4 | <0.2 | 1.2 | 0.18 | 4.5 | 13.2 | 3.1 | 2.8 | <0.5 | 0.4 | 5.1 | <0.5 | 0.2 | 1.7 | 38
17 | LC-I-018 | Trinchera LC-I | 214928 | 9138883 | 18 | -90 | 2.1 | 2.35 | 0.25 |  | - | GE36D-6 | INGEMMET | N°022-2020-INGEMMET/DL-LQ | 1 | [5 empty] | 2.40778875
18 | LC-I-019 | Trinchera LC-I | 214928 | 9138883 | 18 | -90 | 1.8 | 2.1 | 0.3 |  | - | GE36D-6 | INGEMMET | N°022-2020-INGEMMET/DL-LQ | 1 | 1 | 1 | 1 | 1 | 1 | 2.63261366 | 3.55 | 26 | 15085 | 204 | <10 | 14 | 2.05 | 28 | 176 | 91 | 11 | 47 | 0.03 | 9.79 | 9 | 10 | 1.17 | 0.16 | 1056.827 | 3 | 56 | 8.1 | 4514 | 1.39 | 29.08 | 0.27 | 57 | 0.3 | 116 | 22.89933 | 8 | 1615 | 68 | 0.9 | 19.6 | 1.03 | 1.9 | 1.1 | 0.5 | 8.2 | 2 | 1.5 | 0.4 | <0.2 | 0.9 | 0.15 | 3.8 | 11.2 | 2.6 | 2.4 | <0.5 | 0.3 | 5.2 | <0.5 | 0.1 | 1.6 | 23
19 | LC-I-021 | Trinchera LC-I | 214928 | 9138883 | 18 | -90 | 1.2 | 1.8 | 0.6 |  | - | GE36D-6 | INGEMMET | N°022-2020-INGEMMET/DL-LQ | 1 | [5 empty] | 1.19095647
20 | LC-I-022 | Trinchera LC-I | 214928 | 9138883 | 18 | -90 | 0.9 | 1.2 | 0.3 |  | - | GE36D-6 | INGEMMET | N°022-2020-INGEMMET/DL-LQ | 1 | 1 | 1 | 1 | 1 | 1 | 2.32168555 | 3.75 | 41 | 13113 | 241 | <10 | 24 | 1.02 | 32 | 191 | 93 | 12 | 51 | 0.04 | 10.29 | 13 | 10 | 1.17 | 0.25 | 5020.03 | 2 | 56 | 13.1 | 5654 | 1.45 | 28 | 0.31 | 57 | 0.32 | 118 | 20.1269 | 13 | 3858 | 92 | 1 | 24.7 | 1.14 | 2.5 | 1.5 | 0.6 | 8.9 | 2.8 | 2 | 0.5 | <0.2 | 1.3 | 0.22 | 4.5 | 12.3 | 3.1 | 2.8 | <0.5 | 0.4 | 4.7 | <0.5 | 0.2 | 1.7 | 20
21 | LC-I-023 | Trinchera LC-I | 214928 | 9138883 | 18 | -90 | 0 | 0.9 | 0.9 |  | - | GE36D-6 | INGEMMET | N°022-2020-INGEMMET/DL-LQ | 1 | [5 empty] | 1.69175088
22 | LC-I-1-3601 | Sondaje LC-I-1 | 214933 | 9138884 | 18 | -90 | 0 | 0.25 | 0.25 |  | - | GE36D-6 | INGEMMET | N°022-2020-INGEMMET/DL-LQ | 1 | [5 empty] | 1.50312448
23 | LC-I-1-3602 | Sondaje LC-I-1 | 214933 | 9138884 | 18 | -90 | 0.25 | 0.5 | 0.25 |  | - | GE36D-6 | INGEMMET | N°022-2020-INGEMMET/DL-LQ | 1 | [5 empty] | 1.59724355
24 | LC-I-1-3603 | Sondaje LC-I-1 | 214933 | 9138884 | 18 | -90 | 0.5 | 0.75 | 0.25 |  | - | GE36D-6 | INGEMMET | N°022-2020-INGEMMET/DL-LQ | 1 | [5 empty] | 1.8367672
25 | LC-I-1-3604 | Sondaje LC-I-1 | 214933 | 9138884 | 18 | -90 | 0.75 | 1 | 0.25 |  | - | GE36D-6 | INGEMMET | N°022-2020-INGEMMET/DL-LQ | 1 | [5 empty] | 1.94748998
26 | LC-I-1-3605 | Sondaje LC-I-1 | 214933 | 9138884 | 18 | -90 | 1 | 1.25 | 0.25 |  | - | GE36D-6 | INGEMMET | N°022-2020-INGEMMET/DL-LQ | 1 | [5 empty] | 1.29213262
27 | LC-I-1-3606 | Sondaje LC-I-1 | 214933 | 9138884 | 18 | -90 | 1.25 | 1.5 | 0.25 |  | - | GE36D-6 | INGEMMET | N°022-2020-INGEMMET/DL-LQ | 1 | [5 empty] | 1.05851018
28 | LC-I-1-3607 | Sondaje LC-I-1 | 214933 | 9138884 | 18 | -90 | 1.5 | 1.75 | 0.25 |  | - | GE36D-6 | INGEMMET | N°022-2020-INGEMMET/DL-LQ | 1 | [5 empty] | 1.74272037
29 | LC-I-1-3608 | Sondaje LC-I-1 | 214933 | 9138884 | 18 | -90 | 1.75 | 2 | 0.25 |  | - | GE36D-6 | INGEMMET | N°022-2020-INGEMMET/DL-LQ | 1 | [5 empty] | 1.66010702
30 | LC-I-1-3609 | Sondaje LC-I-1 | 214933 | 9138884 | 18 | -90 | 2 | 2.25 | 0.25 |  | - | GE36D-6 | INGEMMET | N°022-2020-INGEMMET/DL-LQ | 1 | [5 empty] | 1.96953654
31 | LC-I-1-3610 | Sondaje LC-I-1 | 214933 | 9138884 | 18 | -90 | 2.25 | 2.5 | 0.25 |  | - | GE36D-6 | INGEMMET | N°022-2020-INGEMMET/DL-LQ | 1 | [5 empty] | 1.41710234
32 | LC-I-1-3611 | Sondaje LC-I-1 | 214933 | 9138884 | 18 | -90 | 2.5 | 2.75 | 0.25 |  | - | GE36D-6 | INGEMMET | N°022-2020-INGEMMET/DL-LQ | 1 | [5 empty] | 1.18708599
33 | LC-I-1-3612 | Sondaje LC-I-1 | 214933 | 9138884 | 18 | -90 | 2.75 | 3 | 0.25 |  | - | GE36D-6 | INGEMMET | N°022-2020-INGEMMET/DL-LQ | 1 | [5 empty] | 0.900405765
34 | LC-I-1-3613 | Sondaje LC-I-1 | 214933 | 9138884 | 18 | -90 | 3 | 3.25 | 0.25 |  | - | GE36D-6 | INGEMMET | N°022-2020-INGEMMET/DL-LQ | 1 | [5 empty] | 1.16056061
35 | LC-I-1-3614 | Sondaje LC-I-1 | 214933 | 9138884 | 18 | -90 | 3.25 | 3.5 | 0.25 |  | - | GE36D-6 | INGEMMET | N°022-2020-INGEMMET/DL-LQ | 1 | [5 empty] | 1.19715226
36 | LC-I-1-3615 | Sondaje LC-I-1 | 214933 | 9138884 | 18 | -90 | 3.5 | 3.75 | 0.25 |  | - | GE36D-6 | INGEMMET | N°022-2020-INGEMMET/DL-LQ | 1 | [5 empty] | 1.26677251
37 | LC-I-1-3616 | Sondaje LC-I-1 | 214933 | 9138884 | 18 | -90 | 3.75 | 4 | 0.25 |  | - | GE36D-6 | INGEMMET | N°022-2020-INGEMMET/DL-LQ | 1 | [5 empty] | 1.29645288
38 | LC-I-2-3617 | Sondaje LC-I-2 | 214955 | 9138872 | 18 | -90 | 0 | 0.15 | 0.15 |  | - | GE36D-6 | INGEMMET | N°022-2020-INGEMMET/DL-LQ | 1 | [5 empty] | 1.78408694
39 | LC-I-2-3618 | Sondaje LC-I-2 | 214955 | 9138872 | 18 | -90 | 0.15 | 0.5 | 0.35 |  | - | GE36D-6 | INGEMMET | N°022-2020-INGEMMET/DL-LQ | 1 | [5 empty] | 1.5153228
40 | LC-I-2-3619 | Sondaje LC-I-2 | 214955 | 9138872 | 18 | -90 | 0.5 | 0.65 | 0.15 |  | - | GE36D-6 | INGEMMET | N°022-2020-INGEMMET/DL-LQ | 1 | [5 empty] | 1.31608069
41 | LC-I-2-3620 | Sondaje LC-I-2 | 214955 | 9138872 | 18 | -90 | 0.65 | 1 | 0.35 |  | - | GE36D-6 | INGEMMET | N°022-2020-INGEMMET/DL-LQ | 1 | [5 empty] | 1.70131719
42 | LC-I-2-3621 | Sondaje LC-I-2 | 214955 | 9138872 | 18 | -90 | 1 | 1.25 | 0.25 |  | - | GE36D-6 | INGEMMET | N°022-2020-INGEMMET/DL-LQ | 1 | [5 empty] | 1.39317167
43 | LC-I-2-3622 | Sondaje LC-I-2 | 214955 | 9138872 | 18 | -90 | 1.25 | 1.5 | 0.25 |  | - | GE36D-6 | INGEMMET | N°022-2020-INGEMMET/DL-LQ | 1 | [5 empty] | 1.41854274
44 | LC-I-2-3623 | Sondaje LC-I-2 | 214955 | 9138872 | 18 | -90 | 1.5 | 1.75 | 0.25 |  | - | GE36D-6 | INGEMMET | N°022-2020-INGEMMET/DL-LQ | 1 | [5 empty] | 1.47853029
45 | LC-I-2-3624 | Sondaje LC-I-2 | 214955 | 9138872 | 18 | -90 | 1.75 | 2 | 0.25 |  | - | GE36D-6 | INGEMMET | N°022-2020-INGEMMET/DL-LQ | 1 | [5 empty] | 1.28366446
46 | LC-I-2-3625 | Sondaje LC-I-2 | 214955 | 9138872 | 18 | -90 | 2 | 2.25 | 0.25 |  | - | GE36D-6 | INGEMMET | N°022-2020-INGEMMET/DL-LQ | 1 | [5 empty] | 1.58406198
47 | LC-I-2-3626 | Sondaje LC-I-2 | 214955 | 9138872 | 18 | -90 | 2.25 | 2.5 | 0.25 |  | - | GE36D-6 | INGEMMET | N°022-2020-INGEMMET/DL-LQ | 1 | [5 empty] | 1.35457468
48 | LC-I-2-3627 | Sondaje LC-I-2 | 214955 | 9138872 | 18 | -90 | 2.5 | 2.75 | 0.25 |  | - | GE36D-6 | INGEMMET | N°022-2020-INGEMMET/DL-LQ | 1 | [5 empty] | 1.13365901
49 | LC-I-2-3628 | Sondaje LC-I-2 | 214955 | 9138872 | 18 | -90 | 2.75 | 3 | 0.25 |  | - | GE36D-6 | INGEMMET | N°022-2020-INGEMMET/DL-LQ | 1 | [5 empty] | 1.09292674
50 | LC-I-2-3629 | Sondaje LC-I-2 | 214955 | 9138872 | 18 | -90 | 3 | 3.25 | 0.25 |  | - | GE36D-6 | INGEMMET | N°022-2020-INGEMMET/DL-LQ | 1 | [5 empty] | 1.46414101
51 | LC-I-2-3630 | Sondaje LC-I-2 | 214955 | 9138872 | 18 | -90 | 3.25 | 3.5 | 0.25 |  | - | GE36D-6 | INGEMMET | N°022-2020-INGEMMET/DL-LQ | 1 | [5 empty] | 1.16990781
52 | LC-I-2-3631 | Sondaje LC-I-2 | 214955 | 9138872 | 18 | -90 | 3.5 | 3.75 | 0.25 |  | - | GE36D-6 | INGEMMET | N°022-2020-INGEMMET/DL-LQ | 1 | [5 empty] | 1.51442289
53 | LC-I-2-3632 | Sondaje LC-I-2 | 214955 | 9138872 | 18 | -90 | 3.75 | 4 | 0.25 |  | - | GE36D-6 | INGEMMET | N°022-2020-INGEMMET/DL-LQ | 1 | [5 empty] | 1.22361934
54 | LC-I-3-3633 | Sondaje LC-I-3 | 214969 | 9138853 | 18 | -90 | 0 | 0.2 | 0.2 |  | - | GE36D-6 | INGEMMET | N°022-2020-INGEMMET/DL-LQ | 1 | [5 empty] | 1.75710034
55 | LC-I-3-3634 | Sondaje LC-I-3 | 214969 | 9138853 | 18 | -90 | 0.2 | 0.5 | 0.3 |  | - | GE36D-6 | INGEMMET | N°022-2020-INGEMMET/DL-LQ | 1 | [5 empty] | 1.09619367
56 | LC-I-3-3635 | Sondaje LC-I-3 | 214969 | 9138853 | 18 | -90 | 0.5 | 0.75 | 0.25 |  | - | GE36D-6 | INGEMMET | N°022-2020-INGEMMET/DL-LQ | 1 | [5 empty] | 0.882169545
57 | LC-I-3-3636 | Sondaje LC-I-3 | 214969 | 9138853 | 18 | -90 | 0.75 | 1 | 0.25 |  | - | GE36D-6 | INGEMMET | N°022-2020-INGEMMET/DL-LQ | 1 | [5 empty] | 0.975225806
58 | LC-I-3-3637 | Sondaje LC-I-3 | 214969 | 9138853 | 18 | -90 | 1 | 1.25 | 0.25 |  | - | GE36D-6 | INGEMMET | N°022-2020-INGEMMET/DL-LQ | 1 | [5 empty] | 1.04629779
59 | LC-I-3-3638 | Sondaje LC-I-3 | 214969 | 9138853 | 18 | -90 | 1.25 | 1.5 | 0.25 |  | - | GE36D-6 | INGEMMET | N°022-2020-INGEMMET/DL-LQ | 1 | [5 empty] | 1.1507709
60 | LC-I-3-3639 | Sondaje LC-I-3 | 214969 | 9138853 | 18 | -90 | 1.5 | 1.75 | 0.25 |  | - | GE36D-6 | INGEMMET | N°022-2020-INGEMMET/DL-LQ | 1 | [5 empty] | 1.04500616
61 | LC-I-3-3640 | Sondaje LC-I-3 | 214969 | 9138853 | 18 | -90 | 1.75 | 2 | 0.25 |  | - | GE36D-6 | INGEMMET | N°022-2020-INGEMMET/DL-LQ | 1 | [5 empty] | 1.31687152
62 | LC-I-3-3641 | Sondaje LC-I-3 | 214969 | 9138853 | 18 | -90 | 2 | 2.25 | 0.25 |  | - | GE36D-6 | INGEMMET | N°022-2020-INGEMMET/DL-LQ | 1 | [5 empty] | 1.54795313
63 | LC-I-3-3642 | Sondaje LC-I-3 | 214969 | 9138853 | 18 | -90 | 2.25 | 2.5 | 0.25 |  | - | GE36D-6 | INGEMMET | N°022-2020-INGEMMET/DL-LQ | 1 | [5 empty] | 1.60050905
64 | LC-I-3-3643 | Sondaje LC-I-3 | 214969 | 9138853 | 18 | -90 | 2.5 | 2.75 | 0.25 |  | - | GE36D-6 | INGEMMET | N°022-2020-INGEMMET/DL-LQ | 1 | [5 empty] | 1.48334396
65 | LC-I-3-3644 | Sondaje LC-I-3 | 214969 | 9138853 | 18 | -90 | 2.75 | 3 | 0.25 |  | - | GE36D-6 | INGEMMET | N°022-2020-INGEMMET/DL-LQ | 1 | [5 empty] | 1.48345447
66 | LC-I-3-3645 | Sondaje LC-I-3 | 214969 | 9138853 | 18 | -90 | 3 | 3.25 | 0.25 |  | - | GE36D-6 | INGEMMET | N°022-2020-INGEMMET/DL-LQ | 1 | [5 empty] | 1.54325223
67 | LC-I-3-3646 | Sondaje LC-I-3 | 214969 | 9138853 | 18 | -90 | 3.25 | 3.5 | 0.25 |  | - | GE36D-6 | INGEMMET | N°022-2020-INGEMMET/DL-LQ | 1 | [5 empty] | 1.13094258
68 | LC-I-3-3647 | Sondaje LC-I-3 | 214969 | 9138853 | 18 | -90 | 3.5 | 3.75 | 0.25 |  | - | GE36D-6 | INGEMMET | N°022-2020-INGEMMET/DL-LQ | 1 | [5 empty] | 1.13523781
69 | LC-I-4-3648 | Sondaje LC-I-4 | 214926 | 9138882 | 18 | -90 | 0 | 0.25 | 0.25 |  | - | GE36D-6 | INGEMMET | N°022-2020-INGEMMET/DL-LQ | 1 | [5 empty] | 1.67014885
70 | LC-I-4-3649 | Sondaje LC-I-4 | 214926 | 9138882 | 18 | -90 | 0.25 | 0.5 | 0.25 |  | - | GE36D-6 | INGEMMET | N°022-2020-INGEMMET/DL-LQ | 1 | [5 empty] | 1.53328359
71 | LC-I-4-3650 | Sondaje LC-I-4 | 214926 | 9138882 | 18 | -90 | 0.5 | 0.75 | 0.25 |  | - | GE36D-6 | INGEMMET | N°022-2020-INGEMMET/DL-LQ | 1 | [5 empty] | 1.57162321
72 | LC-I-4-3651 | Sondaje LC-I-4 | 214926 | 9138882 | 18 | -90 | 0.75 | 1 | 0.25 |  | - | GE36D-6 | INGEMMET | N°022-2020-INGEMMET/DL-LQ | 1 | [5 empty] | 1.49591815
73 | LC-I-4-3652 | Sondaje LC-I-4 | 214926 | 9138882 | 18 | -90 | 1 | 1.25 | 0.25 |  | - | GE36D-6 | INGEMMET | N°022-2020-INGEMMET/DL-LQ | 1 | [5 empty] | 1.65384579
74 | LC-I-4-3653 | Sondaje LC-I-4 | 214926 | 9138882 | 18 | -90 | 1.25 | 1.5 | 0.25 |  | - | GE36D-6 | INGEMMET | N°022-2020-INGEMMET/DL-LQ | 1 | [5 empty] | 1.57672834
75 | LC-I-4-3654 | Sondaje LC-I-4 | 214926 | 9138882 | 18 | -90 | 1.5 | 1.75 | 0.25 |  | - | GE36D-6 | INGEMMET | N°022-2020-INGEMMET/DL-LQ | 1 | [5 empty] | 1.96117914
76 | LC-I-4-3655 | Sondaje LC-I-4 | 214926 | 9138882 | 18 | -90 | 1.75 | 2 | 0.25 |  | - | GE36D-6 | INGEMMET | N°022-2020-INGEMMET/DL-LQ | 1 | [5 empty] | 2.97332454
77 | LC-I-4-3656 | Sondaje LC-I-4 | 214926 | 9138882 | 18 | -90 | 2 | 2.25 | 0.25 |  | - | GE36D-6 | INGEMMET | N°022-2020-INGEMMET/DL-LQ | 1 | [5 empty] | 2.57560682
78 | LC-I-4-3657 | Sondaje LC-I-4 | 214926 | 9138882 | 18 | -90 | 2.25 | 2.5 | 0.25 |  | - | GE36D-6 | INGEMMET | N°022-2020-INGEMMET/DL-LQ | 1 | [5 empty] | 2.28399634
79 | LC-I-4-3658 | Sondaje LC-I-4 | 214926 | 9138882 | 18 | -90 | 2.5 | 2.75 | 0.25 |  | - | GE36D-6 | INGEMMET | N°022-2020-INGEMMET/DL-LQ | 1 | [5 empty] | 1.58471274
80 | LC-I-4-3659 | Sondaje LC-I-4 | 214926 | 9138882 | 18 | -90 | 2.75 | 3 | 0.25 |  | - | GE36D-6 | INGEMMET | N°022-2020-INGEMMET/DL-LQ | 1 | [5 empty] | 1.74174476
81 | LC-I-4-3660 | Sondaje LC-I-4 | 214926 | 9138882 | 18 | -90 | 3 | 3.25 | 0.25 |  | - | GE36D-6 | INGEMMET | N°022-2020-INGEMMET/DL-LQ | 1 | [5 empty] | 1.70554316
82 | LC-I-4-3661 | Sondaje LC-I-4 | 214926 | 9138882 | 18 | -90 | 3.25 | 3.5 | 0.25 |  | - | GE36D-6 | INGEMMET | N°022-2020-INGEMMET/DL-LQ | 1 | [5 empty] | 1.53119087
83 | LC-I-4-3662 | Sondaje LC-I-4 | 214926 | 9138882 | 18 | -90 | 3.5 | 3.75 | 0.25 |  | - | GE36D-6 | INGEMMET | N°022-2020-INGEMMET/DL-LQ | 1 | [5 empty] | 1.93412519
84 | LC-I-4-3663 | Sondaje LC-I-4 | 214926 | 9138882 | 18 | -90 | 3.75 | 3.9 | 0.15 |  | - | GE36D-6 | INGEMMET | N°022-2020-INGEMMET/DL-LQ | 1 | [5 empty] | 1.88310456
85 | LC-I-5-3664 | Sondaje LC-I-5 | 214920.87 | 9138880.15 | 18 | -45 | 1.25 | 1.5 | 0.25 | Inicio sondaje: 214,920E-9'138,880N-al Este | - | GE36D-6 | INGEMMET | N°022-2020-INGEMMET/DL-LQ | 1 | [5 empty] | 2.69189239
86 | LC-I-5-3665 | Sondaje LC-I-5 | 214921.04 | 9138880.18 | 18 | -45 | 1.5 | 1.8 | 0.3 |  | - | GE36D-6 | INGEMMET | N°022-2020-INGEMMET/DL-LQ | 1 | [5 empty] | 2.37795401
87 | LC-I-5-3666 | Sondaje LC-I-5 | 214921.25 | 9138880.22 | 18 | -45 | 1.8 | 2 | 0.2 |  | - | GE36D-6 | INGEMMET | N°022-2020-INGEMMET/DL-LQ | 1 | [5 empty] | 1.85735452
88 | LC-I-5-3667 | Sondaje LC-I-5 | 214921.39 | 9138880.25 | 18 | -45 | 2 | 2.25 | 0.25 |  | - | GE36D-6 | INGEMMET | N°022-2020-INGEMMET/DL-LQ | 1 | [5 empty] | 1.79241967
89 | LC-I-5-3668 | Sondaje LC-I-5 | 214921.57 | 9138880.28 | 18 | -45 | 2.25 | 2.5 | 0.25 |  | - | GE36D-6 | INGEMMET | N°022-2020-INGEMMET/DL-LQ | 1 | [5 empty] | 1.87427449
90 | LC-I-5-3669 | Sondaje LC-I-5 | 214921.74 | 9138880.31 | 18 | -45 | 2.5 | 2.75 | 0.25 |  | - | GE36D-6 | INGEMMET | N°022-2020-INGEMMET/DL-LQ | 1 | [5 empty] | 1.95601499
91 | LC-I-5-3670 | Sondaje LC-I-5 | 214921.92 | 9138880.34 | 18 | -45 | 2.75 | 2.85 | 0.1 |  | - | GE36D-6 | INGEMMET | N°022-2020-INGEMMET/DL-LQ | 1 | [5 empty] | 1.74406683
92 | LC-I-5-3671 | Sondaje LC-I-5 | 214921.98 | 9138880.35 | 18 | -45 | 2.85 | 3.25 | 0.4 |  | - | GE36D-6 | INGEMMET | N°022-2020-INGEMMET/DL-LQ | 1 | [5 empty] | 2.33324814
93 | LC-I-5-3672 | Sondaje LC-I-5 | 214922.26 | 9138880.4 | 18 | -45 | 3.25 | 3.35 | 0.1 |  | - | GE36D-6 | INGEMMET | N°022-2020-INGEMMET/DL-LQ | 1 | [5 empty] | 1.7786026
94 | LC-I-6-3673 | Sondaje LC-I-6 | 214935 | 9138883 | 18 | -90 | 0 | 0.1 | 0.1 |  | - | GE36D-6 | INGEMMET | N°022-2020-INGEMMET/DL-LQ | 1 | [5 empty] | 1.33841324
95 | LC-I-6-3674 | Sondaje LC-I-6 | 214935 | 9138883 | 18 | -90 | 0.1 | 0.5 | 0.4 |  | - | GE36D-6 | INGEMMET | N°022-2020-INGEMMET/DL-LQ | 1 | [5 empty] | 1.49662864
96 | LC-I-6-3675 | Sondaje LC-I-6 | 214935 | 9138883 | 18 | -90 | 0.5 | 0.75 | 0.25 |  | - | GE36D-6 | INGEMMET | N°022-2020-INGEMMET/DL-LQ | 1 | [5 empty] | 1.96216357
97 | LC-I-6-3676 | Sondaje LC-I-6 | 214935 | 9138883 | 18 | -90 | 0.75 | 1 | 0.25 |  | - | GE36D-6 | INGEMMET | N°022-2020-INGEMMET/DL-LQ | 1 | [5 empty] | 2.0579195
98 | LC-I-6-3677 | Sondaje LC-I-6 | 214935 | 9138883 | 18 | -90 | 1 | 1.25 | 0.25 |  | - | GE36D-6 | INGEMMET | N°022-2020-INGEMMET/DL-LQ | 1 | [5 empty] | 1.134619
99 | LC-I-6-3678 | Sondaje LC-I-6 | 214935 | 9138883 | 18 | -90 | 1.25 | 1.5 | 0.25 |  | - | GE36D-6 | INGEMMET | N°022-2020-INGEMMET/DL-LQ | 1 | [5 empty] | 1.00910544
100 | LC-I-6-3679 | Sondaje LC-I-6 | 214935 | 9138883 | 18 | -90 | 1.5 | 1.75 | 0.25 |  | - | GE36D-6 | INGEMMET | N°022-2020-INGEMMET/DL-LQ | 1 | [5 empty] | 1.54994893
101 | LC-I-6-3680 | Sondaje LC-I-6 | 214935 | 9138883 | 18 | -90 | 1.75 | 2 | 0.25 |  | - | GE36D-6 | INGEMMET | N°022-2020-INGEMMET/DL-LQ | 1 | [5 empty] | 1.85588038
102 | LC-I-6-3681 | Sondaje LC-I-6 | 214935 | 9138883 | 18 | -90 | 2 | 2.25 | 0.25 |  | - | GE36D-6 | INGEMMET | N°022-2020-INGEMMET/DL-LQ | 1 | [5 empty] | 2.19309187
103 | LC-I-6-3682 | Sondaje LC-I-6 | 214935 | 9138883 | 18 | -90 | 2.25 | 2.5 | 0.25 |  | - | GE36D-6 | INGEMMET | N°022-2020-INGEMMET/DL-LQ | 1 | [5 empty] | 1.5854243
104 | LC-I-6-3683 | Sondaje LC-I-6 | 214935 | 9138883 | 18 | -90 | 2.5 | 2.75 | 0.25 |  | - | GE36D-6 | INGEMMET | N°022-2020-INGEMMET/DL-LQ | 1 | [5 empty] | 1.29964554
105 | LC-I-6-3684 | Sondaje LC-I-6 | 214935 | 9138883 | 18 | -90 | 2.75 | 3 | 0.25 |  | - | GE36D-6 | INGEMMET | N°022-2020-INGEMMET/DL-LQ | 1 | [5 empty] | 1.00185585
106 | LC-I-6-3685 | Sondaje LC-I-6 | 214935 | 9138883 | 18 | -90 | 3 | 3.25 | 0.25 |  | - | GE36D-6 | INGEMMET | N°022-2020-INGEMMET/DL-LQ | 1 | [5 empty] | 1.01355338
107 | LC-I-6-3686 | Sondaje LC-I-6 | 214935 | 9138883 | 18 | -90 | 3.25 | 3.5 | 0.25 |  | - | GE36D-6 | INGEMMET | N°022-2020-INGEMMET/DL-LQ | 1 | [5 empty] | 1.31526065
108 | LC-I-6-3687 | Sondaje LC-I-6 | 214935 | 9138883 | 18 | -90 | 3.5 | 3.75 | 0.25 |  | - | GE36D-6 | INGEMMET | N°022-2020-INGEMMET/DL-LQ | 1 | [5 empty] | 1.18928671
109 | LC-I-6-3688 | Sondaje LC-I-6 | 214935 | 9138883 | 18 | -90 | 3.75 | 4 | 0.25 |  | - | GE36D-6 | INGEMMET | N°022-2020-INGEMMET/DL-LQ | 1 | [5 empty] | 1.30909801
110 | LC-II-1-3689 | Sondaje LC-II-1 | 215040 | 9138885 | 18 | -90 | 0 | 0.15 | 0.15 |  | - | GE36D-6 | INGEMMET | N°022-2020-INGEMMET/DL-LQ | 1 | [5 empty] | 1.59917998
111 | LC-II-1-3690 | Sondaje LC-II-1 | 215040 | 9138885 | 18 | -90 | 0.3 | 0.5 | 0.2 |  | - | GE36D-6 | INGEMMET | N°022-2020-INGEMMET/DL-LQ | 1 | [5 empty] | 1.46212029
112 | LC-II-1-3691 | Sondaje LC-II-1 | 215040 | 9138885 | 18 | -90 | 0.5 | 0.65 | 0.15 |  | - | GE36D-6 | INGEMMET | N°022-2020-INGEMMET/DL-LQ | 1 | [5 empty] | 1.5375576
113 | LC-II-1-3692 | Sondaje LC-II-1 | 215040 | 9138885 | 18 | -90 | 0.65 | 0.75 | 0.1 |  | - | GE36D-6 | INGEMMET | N°022-2020-INGEMMET/DL-LQ | 1 | [5 empty] | 1.40845931
114 | LC-II-1-3693 | Sondaje LC-II-1 | 215040 | 9138885 | 18 | -90 | 0.75 | 1 | 0.25 |  | - | GE36D-6 | INGEMMET | N°022-2020-INGEMMET/DL-LQ | 1 | [5 empty] | 1.64683843
115 | LC-II-1-3694 | Sondaje LC-II-1 | 215040 | 9138885 | 18 | -90 | 1 | 1.25 | 0.25 |  | - | GE36D-6 | INGEMMET | N°022-2020-INGEMMET/DL-LQ | 1 | [5 empty] | 1.83525181
116 | LC-II-1-3695 | Sondaje LC-II-1 | 215040 | 9138885 | 18 | -90 | 1.25 | 1.5 | 0.25 |  | - | GE36D-6 | INGEMMET | N°022-2020-INGEMMET/DL-LQ | 1 | [5 empty] | 2.07619309
117 | LC-II-1-3696 | Sondaje LC-II-1 | 215040 | 9138885 | 18 | -90 | 1.5 | 1.75 | 0.25 |  | - | GE36D-6 | INGEMMET | N°022-2020-INGEMMET/DL-LQ | 1 | [5 empty] | 2.12032175
118 | LC-II-1-3697 | Sondaje LC-II-1 | 215040 | 9138885 | 18 | -90 | 1.75 | 2 | 0.25 |  | - | GE36D-6 | INGEMMET | N°022-2020-INGEMMET/DL-LQ | 1 | [5 empty] | 1.98244858
119 | LC-II-1-3698 | Sondaje LC-II-1 | 215040 | 9138885 | 18 | -90 | 2 | 2.25 | 0.25 |  | - | GE36D-6 | INGEMMET | N°022-2020-INGEMMET/DL-LQ | 1 | [5 empty] | 1.36601484
120 | LC-II-1-3699 | Sondaje LC-II-1 | 215040 | 9138885 | 18 | -90 | 2.25 | 2.5 | 0.25 |  | - | GE36D-6 | INGEMMET | N°022-2020-INGEMMET/DL-LQ | 1 | [5 empty] | 1.63493943
121 | LC-II-1-3700 | Sondaje LC-II-1 | 215040 | 9138885 | 18 | -90 | 2.5 | 2.75 | 0.25 |  | - | GE36D-6 | INGEMMET | N°022-2020-INGEMMET/DL-LQ | 1 | [5 empty] | 1.31957293
122 | LC-II-1-3701 | Sondaje LC-II-1 | 215040 | 9138885 | 18 | -90 | 2.75 | 3 | 0.25 |  | - | GE36D-6 | INGEMMET | N°022-2020-INGEMMET/DL-LQ | 1 | [5 empty] | 1.5539186
123 | LC-II-1-3702 | Sondaje LC-II-1 | 215040 | 9138885 | 18 | -90 | 3 | 3.25 | 0.25 |  | - | GE36D-6 | INGEMMET | N°022-2020-INGEMMET/DL-LQ | 1 | [5 empty] | 1.38147211
124 | LC-II-1-3703 | Sondaje LC-II-1 | 215040 | 9138885 | 18 | -90 | 3.25 | 3.5 | 0.25 |  | - | GE36D-6 | INGEMMET | N°022-2020-INGEMMET/DL-LQ | 1 | [5 empty] | 1.47145522
125 | LC-II-1-3704 | Sondaje LC-II-1 | 215040 | 9138885 | 18 | -90 | 3.5 | 3.75 | 0.25 |  | - | GE36D-6 | INGEMMET | N°022-2020-INGEMMET/DL-LQ | 1 | [5 empty] | 1.38647902
126 | LC-II-1-3705 | Sondaje LC-II-1 | 215040 | 9138885 | 18 | -90 | 3.75 | 4 | 0.25 |  | - | GE36D-6 | INGEMMET | N°022-2020-INGEMMET/DL-LQ | 1 | [5 empty] | 1.24606824
127 | LC-III-1-3706 | Sondaje LC-III-1 | 215070 | 9138872 | 18 | -90 | 0 | 0.1 | 0.1 |  | - | GE36D-6 | INGEMMET | N°022-2020-INGEMMET/DL-LQ | 1 | [5 empty] | 1.41742182
128 | LC-III-1-3707 | Sondaje LC-III-1 | 215070 | 9138872 | 18 | -90 | 0.1 | 0.25 | 0.15 |  | - | GE36D-6 | INGEMMET | N°022-2020-INGEMMET/DL-LQ | 1 | [5 empty] | 1.39527571
129 | LC-III-1-3708 | Sondaje LC-III-1 | 215070 | 9138872 | 18 | -90 | 0.25 | 0.5 | 0.25 |  | - | GE36D-6 | INGEMMET | N°022-2020-INGEMMET/DL-LQ | 1 | [5 empty] | 1.76780605
130 | LC-III-1-3709 | Sondaje LC-III-1 | 215070 | 9138872 | 18 | -90 | 0.5 | 0.75 | 0.25 |  | - | GE36D-6 | INGEMMET | N°022-2020-INGEMMET/DL-LQ | 1 | [5 empty] | 1.87609041
131 | LC-III-1-3710 | Sondaje LC-III-1 | 215070 | 9138872 | 18 | -90 | 0.75 | 1 | 0.25 |  | - | GE36D-6 | INGEMMET | N°022-2020-INGEMMET/DL-LQ | 1 | [5 empty] | 1.30764282
132 | LC-III-1-3711 | Sondaje LC-III-1 | 215070 | 9138872 | 18 | -90 | 1 | 1.25 | 0.25 |  | - | GE36D-6 | INGEMMET | N°022-2020-INGEMMET/DL-LQ | 1 | [5 empty] | 1.44552016
133 | LC-III-1-3712 | Sondaje LC-III-1 | 215070 | 9138872 | 18 | -90 | 1.25 | 1.5 | 0.25 |  | - | GE36D-6 | INGEMMET | N°022-2020-INGEMMET/DL-LQ | 1 | [5 empty] | 1.57871473
134 | LC-III-1-3713 | Sondaje LC-III-1 | 215070 | 9138872 | 18 | -90 | 1.5 | 1.75 | 0.25 |  | - | GE36D-6 | INGEMMET | N°022-2020-INGEMMET/DL-LQ | 1 | [5 empty] | 1.11015582
135 | LC-III-1-3714 | Sondaje LC-III-1 | 215070 | 9138872 | 18 | -90 | 1.75 | 2 | 0.25 |  | - | GE36D-6 | INGEMMET | N°022-2020-INGEMMET/DL-LQ | 1 | [5 empty] | 1.14619398
136 | LC-III-1-3715 | Sondaje LC-III-1 | 215070 | 9138872 | 18 | -90 | 2 | 2.25 | 0.25 |  | - | GE36D-6 | INGEMMET | N°022-2020-INGEMMET/DL-LQ | 1 | [5 empty] | 1.56553447
137 | LC-III-1-3716 | Sondaje LC-III-1 | 215070 | 9138872 | 18 | -90 | 2.25 | 2.5 | 0.25 |  | - | GE36D-6 | INGEMMET | N°022-2020-INGEMMET/DL-LQ | 1 | [5 empty] | 1.07942188
138 | LC-III-1-3717 | Sondaje LC-III-1 | 215070 | 9138872 | 18 | -90 | 2.5 | 2.75 | 0.25 |  | - | GE36D-6 | INGEMMET | N°022-2020-INGEMMET/DL-LQ | 1 | [5 empty] | 1.00427496
139 | LC-III-1-3718 | Sondaje LC-III-1 | 215070 | 9138872 | 18 | -90 | 2.75 | 3 | 0.25 |  | - | GE36D-6 | INGEMMET | N°022-2020-INGEMMET/DL-LQ | 1 | [5 empty] | 1.27705252
140 | LC-III-1-3719 | Sondaje LC-III-1 | 215070 | 9138872 | 18 | -90 | 3 | 3.25 | 0.25 |  | - | GE36D-6 | INGEMMET | N°022-2020-INGEMMET/DL-LQ | 1 | [5 empty] | 1.36746335
141 | LC-III-1-3720 | Sondaje LC-III-1 | 215070 | 9138872 | 18 | -90 | 3.25 | 3.5 | 0.25 |  | - | GE36D-6 | INGEMMET | N°022-2020-INGEMMET/DL-LQ | 1 | [5 empty] | 2.06479883
142 | LC-III-1-3721 | Sondaje LC-III-1 | 215070 | 9138872 | 18 | -90 | 3.5 | 3.85 | 0.35 |  | - | GE36D-6 | INGEMMET | N°022-2020-INGEMMET/DL-LQ | 1 | [5 empty] | 1.90364051
143 | LC-IV-1-3722 | Sondaje LC-IV-1 | 215101 | 9138856 | 18 | -90 | 0 | 0.25 | 0.25 |  | - | GE36D-6 | INGEMMET | N°022-2020-INGEMMET/DL-LQ | 1 | [5 empty] | 1.61849904
144 | LC-IV-1-3723 | Sondaje LC-IV-1 | 215101 | 9138856 | 18 | -90 | 0.25 | 0.5 | 0.25 |  | - | GE36D-6 | INGEMMET | N°022-2020-INGEMMET/DL-LQ | 1 | [5 empty] | 1.5180409
145 | LC-IV-1-3724 | Sondaje LC-IV-1 | 215101 | 9138856 | 18 | -90 | 0.5 | 0.7 | 0.2 |  | - | GE36D-6 | INGEMMET | N°022-2020-INGEMMET/DL-LQ | 1 | [5 empty] | 1.68139136
146 | LC-IV-1-3725 | Sondaje LC-IV-1 | 215101 | 9138856 | 18 | -90 | 0.7 | 1 | 0.3 |  | - | GE36D-6 | INGEMMET | N°022-2020-INGEMMET/DL-LQ | 1 | [5 empty] | 1.48672462
147 | LC-IV-1-3726 | Sondaje LC-IV-1 | 215101 | 9138856 | 18 | -90 | 1 | 1.15 | 0.15 |  | - | GE36D-6 | INGEMMET | N°022-2020-INGEMMET/DL-LQ | 1 | [5 empty] | 1.27972007
148 | LC-IV-1-3727 | Sondaje LC-IV-1 | 215101 | 9138856 | 18 | -90 | 1.15 | 1.5 | 0.35 |  | - | GE36D-6 | INGEMMET | N°022-2020-INGEMMET/DL-LQ | 1 | [5 empty] | 1.01560652
149 | LC-IV-1-3728 | Sondaje LC-IV-1 | 215101 | 9138856 | 18 | -90 | 1.5 | 1.75 | 0.25 |  | - | GE36D-6 | INGEMMET | N°022-2020-INGEMMET/DL-LQ | 1 | [5 empty] | 1.32401133
150 | LC-IV-1-3729 | Sondaje LC-IV-1 | 215101 | 9138856 | 18 | -90 | 1.75 | 2.1 | 0.35 |  | - | GE36D-6 | INGEMMET | N°022-2020-INGEMMET/DL-LQ | 1 | [5 empty] | 2.33709288
151 | LC-IV-1-3730 | Sondaje LC-IV-1 | 215101 | 9138856 | 18 | -90 | 2.1 | 2.35 | 0.2 |  | - | GE36D-6 | INGEMMET | N°022-2020-INGEMMET/DL-LQ | 1 | [5 empty] | 1.23153961
152 | LC-IV-1-3731 | Sondaje LC-IV-1 | 215101 | 9138856 | 18 | -90 | 2.3 | 2.65 | 0.35 |  | - | GE36D-6 | INGEMMET | N°022-2020-INGEMMET/DL-LQ | 1 | [5 empty] | 1.26211536
153 | LC-V-1-3732 | Sondaje LC-V-1 | 215082 | 9138818 | 18 | -90 | 0 | 0.2 | 0.2 |  | - | GE36D-6 | INGEMMET | N°022-2020-INGEMMET/DL-LQ | 1 | [5 empty] | 1.17499423
154 | LC-V-1-3733 | Sondaje LC-V-1 | 215082 | 9138818 | 18 | -90 | 0.2 | 0.5 | 0.3 |  | - | GE36D-6 | INGEMMET | N°022-2020-INGEMMET/DL-LQ | 1 | [5 empty] | 1.20796835
155 | LC-V-1-3734 | Sondaje LC-V-1 | 215082 | 9138818 | 18 | -90 | 0.5 | 0.75 | 0.25 |  | - | GE36D-6 | INGEMMET | N°022-2020-INGEMMET/DL-LQ | 1 | [5 empty] | 1.15096056
156 | LC-V-1-3735 | Sondaje LC-V-1 | 215082 | 9138818 | 18 | -90 | 0.75 | 1 | 0.25 |  | - | GE36D-6 | INGEMMET | N°022-2020-INGEMMET/DL-LQ | 1 | [5 empty] | 1.50226927
157 | LC-V-1-3736 | Sondaje LC-V-1 | 215082 | 9138818 | 18 | -90 | 1 | 1.25 | 0.25 |  | - | GE36D-6 | INGEMMET | N°022-2020-INGEMMET/DL-LQ | 1 | [5 empty] | 2.03020644
158 | LC-V-1-3737 | Sondaje LC-V-1 | 215082 | 9138818 | 18 | -90 | 1.25 | 1.5 | 0.25 |  | - | GE36D-6 | INGEMMET | N°022-2020-INGEMMET/DL-LQ | 1 | [5 empty] | 1.89764285
159 | LC-V-1-3738 | Sondaje LC-V-1 | 215082 | 9138818 | 18 | -90 | 1.6 | 1.75 | 0.15 |  | - | GE36D-6 | INGEMMET | N°022-2020-INGEMMET/DL-LQ | 1 | [5 empty] | 1.13925862
160 | LC-V-1-3739 | Sondaje LC-V-1 | 215082 | 9138818 | 18 | -90 | 1.75 | 2.05 | 0.3 |  | - | GE36D-6 | INGEMMET | N°022-2020-INGEMMET/DL-LQ | 1 | [5 empty] | 0.840596676
161 | LC-V-1-3740 | Sondaje LC-V-1 | 215082 | 9138818 | 18 | -90 | 2.05 | 2.25 | 0.2 |  | - | GE36D-6 | INGEMMET | N°022-2020-INGEMMET/DL-LQ | 1 | [5 empty] | 1.08253312
162 | LC-V-1-3741 | Sondaje LC-V-1 | 215082 | 9138818 | 18 | -90 | 2.25 | 2.5 | 0.25 |  | - | GE36D-6 | INGEMMET | N°022-2020-INGEMMET/DL-LQ | 1 | [5 empty] | 1.13678002
163 | LC-V-1-3742 | Sondaje LC-V-1 | 215082 | 9138818 | 18 | -90 | 2.5 | 2.75 | 0.25 |  | - | GE36D-6 | INGEMMET | N°022-2020-INGEMMET/DL-LQ | 1 | [5 empty] | 1.00598025
164 | LC-V-1-3743 | Sondaje LC-V-1 | 215082 | 9138818 | 18 | -90 | 2.75 | 3 | 0.25 |  | - | GE36D-6 | INGEMMET | N°022-2020-INGEMMET/DL-LQ | 1 | [5 empty] | 1.21971202
165 | LC-V-1-3744 | Sondaje LC-V-1 | 215082 | 9138818 | 18 | -90 | 3 | 3.3 | 0.3 |  | - | GE36D-6 | INGEMMET | N°022-2020-INGEMMET/DL-LQ | 1 | [5 empty] | 1.33165586
166 | LC-V-1-3745 | Sondaje LC-V-1 | 215082 | 9138818 | 18 | -90 | 3.3 | 3.5 | 0.2 |  | - | GE36D-6 | INGEMMET | N°022-2020-INGEMMET/DL-LQ | 1 | [5 empty] | 1.79643607

## Oxidos Mayores
[10 empty] | Método de Análisis | Al2O3 | BaO | CaO | Cr2O3 | Fe2O3 | K2O | MgO | MnO | Na2O | P2O5 | SO3 | SiO2 | SrO | TiO2 | Total | LOI 1000
N | Código | Nombre | Este | Norte | Zona | Geología | Cod_Proyecto | Laboratorio | N° Reporte/Informe | ME-XRF26 | % | % | % | % | % | % | % | % | % | % | % | % | % | % | % | %

## LEYENDA
Color: Obligatorio
Color: Opcional
Código: |  | Código de muestra
Nombre: |  | Nombre de la sustancia, ocurrencia, deposito
Este: |  | Coordenada Este
Norte: |  | Coordenada Norte
Zona: |  | Zona UTM
Fecha: |  | Fecha de muestra
Geología: |  | Descripción geológica
Cod_Proyecto: | Código de proyecto
Laboratorio: |  | Nombre de laboratorio
Análisis: |  | Tipo de análisis
Resultados: |  | Elementos y unidad(repetitivo)